## 付表1-1 禁止物質一覧
No． | 物質名 | CAS No.例示 | 規制内容 （※許容濃度は均質材料における濃度） | 関連法等
1 | 水銀及びその化合物 | 付表1-3参照 | ①意図的使用禁止かつ1000ppm未満 | RoHS指令
|  |  | ②梱包材は、カドミウム、六価クロム、鉛、水銀の合計が100ppm未満 | EU梱包材指令
③製造工程においても使用禁止
2 | 六価クロム及びその化合物 | 付表1-3参照 | ①意図的使用禁止かつ1000ppm未満 | RoHS指令
|  |  | ②梱包材は、カドミウム、六価クロム、鉛、水銀の合計が100ppm未満 | EU梱包材指令
|  |  | ③製造工程においても使用禁止 | REACH AnnexⅩⅦ
REACH SVHC
3 | カドミウム及びその化合物 | 付表1-3参照 | ①意図的使用禁止かつ100ppm未満 | RoHS指令
|  |  | ②梱包材は、カドミウム、六価クロム、鉛、水銀の合計が100ppm未満 | EU梱包材指令
|  |  | ③製造工程においても使用禁止 | REACH AnnexⅩⅦ
※適用除外：表1-2参照
4 | 鉛及びその化合物 | 付表1-3参照 | ①意図的使用禁止かつ1000ppm未満 | RoHS指令
|  |  | ②梱包材は、カドミウム、六価クロム、鉛、水銀の合計が100ppm未満 | EU梱包材指令
|  |  | ③製造工程においても使用禁止 | REACH AnnexⅩⅦ
|  |  | ※適用除外：表1-2参照 | REACH SVHC
5 | ポリ臭化ビフェニル（PBB）類 | 付表1-3参照 | ①意図的使用禁止かつ1000ppm未満 | RoHS指令、化審法
|  |  | ②製造工程においても使用禁止 | REACH AnnexⅩⅦ
6 | ポリ臭化ジフェニルエーテル（PBDE）類 | 付表1-3参照 | ①意図的使用禁止かつ1000ppm未満 | RoHS指令、化審法
|  |  | ②製造工程においても使用禁止 | REACH AnnexⅩⅦ
7 | ポリ塩化ナフタレン（塩素数が１以上） | 付表1-3参照 | 意図的使用禁止 | POPs条約
化審法
8 | ポリ塩化ターフェニル（PCT）類 | 付表1-3参照 | 意図的使用禁止 | REACH AnnexⅩⅦ
化審法
9 | ポリ塩化ビフェニル（PCB） | 付表1-3参照 | 意図的使用禁止 | REACH AnnexⅩⅦ 化審法
10 | PCB代用物質 | 付表1-3参照 | 意図的使用禁止かつ1000ppm未満 | REACH AnnexⅩⅦ
11 | ヘキサクロロベンゼン | 118-74-1 | 意図的使用禁止 | 化審法
12 | アルドリン | 309-00-2 | 意図的使用禁止 | 化審法
13 | ディルドリン | 60-57-1 | 意図的使用禁止 | 化審法
14 | エンドリン | 72-20-8 | 意図的使用禁止 | 化審法
15 | クロロフェノタン（DDT） | 50-29-3 | 意図的使用禁止 | 化審法
16 | クロルデン類 | 57-74-9 | 意図的使用禁止 | 化審法
17 | N,N'-ジトリル-p-フェニレンジアミン、N-トリル-N'-キシリル-p-フェニレンジアミン、N,N'-ジキシリル-p-フェニレンジアミン | 620-91-7 | 意図的使用禁止 | 化審法
27417-40-9
28726-30-9
70290-05-0
18 | 2,4,6-トリ－ターシャリ－ブチルフェノール | 732-26-3 | 意図的使用禁止 | 化審法
19 | トキサフェン | 8001-35-2 | 意図的使用禁止 | 化審法
20 | マイレックス | 2385-85-5 | 意図的使用禁止 | 化審法
21 | ケルセン又はジコホル | 115-32-2 | 意図的使用禁止 | 化審法
22 | ヘキサクロロブタ-1,3-ジエン | 87-68-3 | 意図的使用禁止 | 化審法
23 | 2-（2H-1,2,3-ベンゾトリアゾール-2-イル）-4,6-ジ-tert-ブチルフェノール | 3846-71-7 | 意図的使用禁止 | 化審法
24 | パーフルオロオクタンスルホン酸（塩を含む）（PFOS） | 付表1-3参照 | ①意図的使用禁止 | REACH AnnexⅩⅦ
|  |  | ②製造工程においても使用禁止 | 化審法
25 | アスベスト類 | 付表1-3参照 | 意図的使用禁止 | 安衛法 REACH AnnexⅩⅦ
26 | ビス（クロロメチル）エーテル | 542-88-1 | 意図的使用禁止 | 安衛法
27 | 黄りんマッチ | 7723-14-0 | 意図的使用禁止 | 安衛法
28 | ベンゼン及びベンゼン含有のり | 71-43-2 | 意図的使用禁止 | 安衛法
（ベンゼン5％を超えるもの）
29 | オゾン層破壊物質 | 付表1-3参照 | ①意図的使用禁止 | オゾン層保護法
②製造工程においても使用禁止
30 | ダイオキシン類（PCDD、PCDF及びコプラナーPCB） | 付表1-3参照 | 意図的使用禁止 | ダイオキシン
規制法
31 | フッ素系温室効果ガス（PFC、SF6、HFC）類 | 付表1-3参照 | 意図的使用禁止 | 地球温暖化対策推進法
32 | ホルムアルデヒド | 50-00-0 | 木製部品への使用、人体接触部位繊維を対象に意図的使用禁止 | 大気汚染防止法
GADSL
33 | メトキサレン（9-メトキシ-7H-フロ[3,2-g][1]ベンゾピラン-7-オン） | 298-81-7 | 意図的使用禁止
34 | マンネブ（N,N’-エチレンビス（ジチオカルバミン酸）マンガン） | 12427-38-2 | 意図的使用禁止
35 | アクリロニトリル | 107-13-1 | 意図的使用禁止 | 大気汚染防止法
36 | アセトアルデヒド | 75-07-0 | 意図的使用禁止 | 大気汚染防止法
37 | エチレンオキシド | 75-21-8 | 意図的使用禁止 | 大気汚染防止法
38 | シアン化合物 | 付表1-3参照 | 意図的使用禁止 | 水質汚濁防止法
39 | タリウム及びその化合物 | 付表1-3参照 | 意図的使用禁止
40 | テルル及びその化合物 | 付表1-3参照 | 意図的使用禁止
41 | ペンタクロロフェノールとその塩及びエステル類 | 付表1-3参照 | 意図的使用禁止 | REACH AnnexⅩⅦ
化審法
水質汚濁防止法
42 | 特定りん化合物 | 付表1-3参照 | 意図的使用禁止 | 水質汚濁防止法 米国国内法
43 | ヒ素およびその化合物 | 付表1-3参照 | 意図的使用禁止かつ1000ppm未満 | REACH AnnexⅩⅦ
|  |  | ※適用除外：表1-2参照 | REACH SVHC
水質汚濁防止法
44 | 塩化パラフィン（短鎖・中鎖塩素化パラフィン） | 85535-84-8 | 意図的使用禁止 | GADSL
REACH AnnexⅩⅦ
REACH SVHC
45 | 三置換有機スズ化合物（TPT類、TBT類を含む） | 付表1-3参照 | 意図的使用禁止 | GADSL +CB76:E80
REACH AnnexⅩⅦ
化審法
46 | ジブチルスズ化合物 | 付表1-3参照 | 意図的使用禁止かつ1000ppm未満 | REACH AnnexⅩⅦ
※適用除外：表1-2参照
47 | ジオクチルスズ化合物 | 付表1-3参照 | 意図的使用禁止かつ1000ppm未満 | REACH AnnexⅩⅦ
※適用除外：表1-2参照
48 | ジ-μ-オキソ-ジ-n-ブチルスタニオヒドロキシボラン（DBB） | 75113-37-0 | 意図的使用禁止 | GADSL
REACH AnnexⅩⅦ
49 | アゾ化合物 | 付表1-3参照 | 人体に接触する部分に使用されるアゾ染料および顔料で還元分解により表1-3の特定アミンが発生するものを対象に意図的使用禁止 | REACH AnnexⅩⅦ
JIG
50 | 放射性物質 | 付表1-3参照 | 意図的使用禁止 | JIG
51 | 過塩素酸塩 | 7791-03-9 | 意図的使用禁止 | JIG
52 | ポリ塩化ビニル(PVC) | 9002-86-2 | ①意図的使用禁止かつ1000ppm未満 | JIG
②梱包材への意図的使用禁止かつ1000ppm未満
※適用除外：表1-2参照
53 | フマル酸ジメチル | 624-49-7 | 意図的使用禁止かつ1000ppm未満 | 2009/251/EC
54 | PAH（多環芳香族炭化水素） | 付表1-3参照 | ①キーボード、外装部品、ACコード等、30秒までの皮膚との接触が予想される部材（短時間の皮膚との接触）に使用される場合、均質材料あたりベンゾ(a)ピレンが 20mg/kg以上、又はPAHの総量が 200mg/kg以上の含有禁止
②30秒以上の皮膚との接触が予想される部材（長時間の皮膚との接触）に使用される場合、均質材料あたりベンゾ(a)ピレンが 1mg/kg以上、又はPAHの総量が 10mg/kg以上含有禁止
55 | 酸化ベリリウム | 1304-56-9 | 意図的使用禁止
56 | テトラクロロエチレン | 127-18-4 | 意図的使用禁止 | 水質汚濁防止法
土壌汚染対策法
57 | ジクロロメタン | 75-09-2 | 意図的使用禁止※適用除外：表1-2参照
58 | 2,4,6-トリニトロ-5-t-ブチル-1,3-キシレン（マスクキシレン） | 81-15-2 | 意図的使用禁止かつ1000ppm未満 | REACH SVHC
59 | 特定フタル酸エステル | 付表1-3参照 | 意図的使用禁止かつ1000ppm未満 | RoHS指令 REACH SVHC
60 | ホウ酸 | 10043-35-3 | 意図的使用禁止かつ1000ppm未満 | REACH SVHC
11113-50-1
61 | 四ホウ二ナトリウム無水物 | 1330-43-4 | 意図的使用禁止かつ1000ppm未満 | REACH SVHC
12179-04-3
1303-96-4
62 | 四ホウ酸二ナトリウム水和物 | 12267-73-1 | 意図的使用禁止かつ1000ppm未満 | REACH SVHC
63 | ヘキサブロモシクロドデカン及びその主要なジアステレオマー | 25637-99-4 | 意図的使用禁止 | REACH SVHC
化審法
64 | アルミノシリケート、耐熱性セラミック繊維 | - | 意図的使用禁止 | REACH SVHC
65 | ジルコニアアルミノシリケート、耐熱性セラミック繊維 | - | 意図的使用禁止 | REACH SVHC
66 | エンドスルファン又はベンゾピレン | 115-29-7 | 意図的使用禁止 | 化審法
959-98-8
33213-65-9
67 | パーフルオロオクタン酸（塩を含む）（PFOA）及び パーフルオロオクタン酸関連物質 | 付表1-3参照 | ①PFOA(塩を含む)の場合、意図的使用禁止かつ25ppb(0.025ppm)未満 ②１つまたは複数のPFOA関連物質の組み合わせの場合、意図的使用禁止かつ濃度合計が1000ppb(1ppm)未満 | REACH 規則（EC）No1907/2006
68 | N-フェニルベンゼンジアミンとスチレン、2,4,4-トリメチルペンタンの反応物(BNST) | 68921-45-9 | 意図的使用禁止
69 | ヘキサクロロブタジエン | 87-68-3 | 意図的使用禁止 | 化審法
70 | 土壌汚染対策法 第一種特定有害物質 | 付表1-3参照 | 意図的使用禁止 | 土壌汚染対策法
71 | ヘプタクロル | 76-44-8 | 意図的使用禁止 | POPs条約
72 | ペンタクロロベンゼン | 608-93-5 | 意図的使用禁止 | POPs条約
73 | α－ヘキサクロロシクロヘキサン | 319-84-6 | 意図的使用禁止 | POPs条約
74 | β－ヘキサクロロシクロヘキサン | 319-85-7 | 意図的使用禁止 | POPs条約
75 | リンデン | 58-89-9 | 意図的使用禁止 | POPs条約
76 | クロルデコン | 143-50-0 | 意図的使用禁止 | POPs条約
77 | 長鎖ペルフルオロアルキルカルボン酸(LCPFACs)およびペルフルオロアルキルスルホン酸化合物 | 付表1-3参照 | 意図的使用禁止 | 米国TSCA
78 | ハロゲン系難燃剤 | 付表1-3参照 | 意図的使用禁止かつ1000ppm未満
79 | ペンタクロロチオフェノール(PCTP) | 133-49-3 | 意図的使用禁止
80 | デカブロモジフェニルエタン（DBDPE） | 84852-53-9 | 意図的使用禁止
81 | デクロランプラス TM（1,6,7,8,9,14,15,16,17,17,18,18-ドデカクロロペンタシクロ[12.2.1.16,9.02,13.05,10]オクタデカ-7,15-ジエン ） | 13560-89-9、135821-03-3、135821-74-8 | 意図的使用禁止 | REACH 規則（EC）No1907/2006
82 | 1,4-ジオキサン | 123-91-1 | 意図的使用禁止 | 米国TSCA
83 | N-メチル-2-ピロリドン（NMP） | 872-50-4 | 意図的使用禁止 | 米国TSCA
84 | ピグメントバイオレット29 | 81-33-4 | 意図的使用禁止 | 米国TSCA
85 | ペルフルオロヘキサンスルホン酸(PFHxS)とその塩及びPFHxS関連物質 | 付表1-3参照 | 意図的使用禁止 | POPs条約
86 | ペルフルオロカルボン酸(PFCAs)、その塩及びPFCA関連物質 | 付表1-3参照 | ①PFCAs（塩を含む）の場合、意図的使用禁止かつ 25ppb（0.025ppm）未満 ②1つまたは複数のPFCAs関連物質の組み合わせの場合、意図的使用禁止かつ濃度合計で260ppb（0.26ppm）未満 | REACH 規則（EC）No1907/2006
87 | 2-(2H-ベンゾトリアゾール-2-イル)-4,6-ジ-tert-ペンチルフェノール（UV-328） | 25973-55-1 | 意図的使用禁止 | POPs条約
88 | ペルフルオロヘキサン酸(PFHxA)とその塩およびPFHxA関連物質 | 付表1-3参照 | ①PFHxA(塩を含む)の場合、意図的使用禁止かつ25ppb(0.025ppm)未満 ②１つまたは複数のPFHxA関連物質の組み合わせの場合、意図的使用禁止かつ濃度合計が1000ppb(1ppm)未満 | REACH 規則（EC）No1907/2006
89 | メトキシクロル | 72-43-5 30667-99-3 76733-77-2 255065-25-9 255065-26-0 59424-81-6 1348358-72-4 | 意図的使用禁止 | POPs条約

## 付表1-2 禁止物質適用除外用途一覧
No． | 物質名 | No. | 適用除外用途
3 | カドミウム及びその化合物 | 8(b) | 電気接点中のカドミウムおよびその化合物
4 | 鉛及びその化合物 | 5(a) | CRT(ブラウン管、冷極線菅)のガラスに含まれる鉛
|  | 5(b) | ガラス蛍光管であって鉛含有量が0.2wt%を超えないもの
|  | 6(a)-I | 機械加工のために合金成分として鋼材中に含まれる0.35wt%までの鉛、およびパッチ溶融亜鉛メッキ鋼構成部品中 に含まれる0.2wt%までの鉛
|  | 6(c) | 鉛含有量が4wt%以下の銅合金
|  | 7(a) | 高融点はんだに含まれる鉛（すなわち鉛含有率が85wt%以上の鉛ベースの合金）
|  | 7(c)-Ⅰ | コンデンサ内の誘電体セラミック以外のガラス中またはセラミック中に鉛を含む電気電子部品(例：圧電素子)、もしくはガラスまたはセラミックを母材とする化合物中に鉛を含む電気電子部品
|  | 7(c)-Ⅱ | 定格電圧がAC125VまたはDC250Vまたはそれ以上のコンデンサ内の誘電体セラミック中の鉛
|  | 7(c)-Ⅳ | 集積回路またはディスクリート(単機能)半導体の一部であるコンデンサ用のPZTペースの誘電セラミック材料中の鉛
|  | 13(a) | 光学機器に使われる白色ガラスに含まれる鉛
|  | 13(b) | フィルタガラス及び反射標準物質用のガラス中に含まれるカドミウム及び鉛
|  | 15 | 集積回路パッケージ(フリップチップ)の内部半導体ダイ及びキャリア間における確実な電気接続に必要なはんだに含まれる鉛
|  | 34 | サーメット(陶性合金)を主構成要素とするトリマー電位差計構成部品中の鉛
32 | ホルムアルデヒド | - | 木製部品、人体接触部位以外での使用
42 | 特定りん化合物 | - | お客様要求により当社が販売先を限定し取扱う製品
43 | ヒ素およびその化合物 | - | 半導体、ガラス、銅箔、感光剤、マグネットフィルター、電池への使用
46 | ジブチルスズ化合物 | - | お客様要求により当社が販売先を限定し取扱う既存品（シリーズアップ品含む）
47 | ジオクチルスズ化合物 | - | お客様要求により当社が販売先を限定し取扱う既存品（シリーズアップ品含む）
49 | アゾ化合物 | - | 人体接触部位以外での使用
52 | ポリ塩化ビニル(PVC) | - | ①お客様要求により当社が販売先を限定し取扱う製品
②外装品（MEF）
③光ファイバー用塩ビケーブル
④EU向け電源コード
⑤外部配線
54 | PAH（多環芳香族炭化水素） | - | 人体接触部位以外での使用
57 | ジクロロメタン | - | ①ポリカーボネート樹脂中の残留物
②LCD 偏光板の製造時に溶媒として使用し、除去した後の残留物
78 | ハロゲン系難燃剤 | - | 外装品とそれに付随するラベル以外の使用
80 | デカブロモジフェニルエタン（DBDPE） | - | お客様要求により当社が販売先を限定し取扱う既存品（シリーズアップ品含む）

## 付表1-3 禁止物質一覧（例示）
№ | 物質名 | 対象物質例示 |  | CAS No.
1 | 水銀及びその化合物 | 水銀；金属水銀 |  | 7439-97-6
|  | 水銀合金；アマルガム |  | -
|  | 酸化第一水銀；酸化水銀（Ⅰ） |  | 15829-53-5
|  | 酸化第二水銀；酸化水銀（Ⅱ） |  | 21908-53-2
|  | 塩化第一水銀；塩化水銀（Ⅰ）；カロメル |  | 10112-91-1
|  | 塩化第二水銀；塩化水銀（Ⅱ）；昇コウ |  | 7484-94-7
|  | 硝酸第二水銀；硝酸水銀（Ⅱ） |  | 10045-94-0
|  | 硫酸第一水銀；硫酸水銀（Ⅰ） |  | 628-86-4
|  | 雷酸第二水銀；雷酸水銀（Ⅱ） |  | -
|  | 酢酸第二水銀；酢酸水銀（Ⅱ） |  | 1600-27-7
|  | メチル水銀塩 |  | 22967-92-6
|  | エチル水銀塩 |  | -
|  | プロピル水銀塩 |  | -
|  | フェニル水銀塩 |  | -
|  | メトキシエチル水銀塩 |  | -
|  | ジアルキル水銀 |  | -
|  | ジフェニル水銀 |  | 587-85-9
|  | その他の水銀化合物 |  | -
2 | 六価クロム及びその化合物 | 三酸化クロム；酸化クロム（Ⅵ）；無水クロム酸；クロム酸 |  | 1333-82-0
|  | クロム酸 |  | 7738-94-5
|  | クロム酸リチウム |  | 14307-35-8
|  | クロム酸ナトリウム |  | 7775-11-3
|  | クロム酸カリウム |  | 7789-00-6
|  | 塩化クロム酸カリウム；トリオクソクロロクロム酸カリウム |  | 16037-50-6
|  | クロム酸アンモニウム |  | 7788-98-9
|  | クロム酸銅 |  | 13548-42-0
|  | クロム酸マグネシウム |  | 13423-61-5
|  | クロム酸カルシウム；カルシウムクロムイエロー |  | 13765-19-0
|  | クロム酸ストロンチウム |  | 7789-06-2
|  | クロム酸バリウム |  | 10294-40-3
|  | クロム酸鉛；クロムイエロー；キングイエロー；ライプチッヒイエロー；パリイエロー |  | 1344-37-2
|  | クロム酸鉛；黄亜鉛；亜鉛黄；ジンククロメート；ジンクイエロー |  | 12018-19-8
13530-65-9
14018-95-2
|  | 重クロム酸ナトリウム；重クロム酸ソーダ |  | 10588-01-9
|  | 重クロム酸カリウム |  | 7778-50-9
|  | 重クロム酸アンモニウム |  | 7789-09-5
|  | 重クロム酸カルシウム |  | 14307-33-6
|  | 重クロム酸亜鉛 |  | 14018-95-2
|  | 二クロム酸、重クロム酸 |  | 13530-68-2
|  | クロム酸、二クロム酸のオリゴマー |  | -
|  | その他の六価クロム化合物 |  | -
3 | カドミウム及びその化合物 | カドミウム；金属カドミウム |  | 7440-43-9
|  | カドミウム含有合金 |  | -
|  | 酸化カドミウム |  | 1306-19-0
|  | 塩化カドミウム |  | 10108-64-2
|  | 硫化カドミウム；カドミウム黄 |  | 1306-23-6
8048-7-5
|  | 硝酸カドミウム |  | 10325-94-7
|  | 硝酸カドミウム・4水和塩 |  | 10022-68-1
|  | 硫酸カドミウム |  | 10124-36-4
|  | ステアリン酸カドミウム；カドミウム石鹸 |  | 2223-93-0
|  | その他カドミウム化合物 |  | -
4 | 鉛及びその化合物 | 鉛 |  | 7349-92-1
|  | 鉛／スズ合金 |  | -
|  | 一酸化鉛；酸化第一鉛；酸化鉛（Ⅱ）；密陀僧；リサージ |  | 1317-36-8
|  | 二酸化鉛；酸化第二鉛；酸化鉛（Ⅳ）；過酸化鉛 |  | 1309-60-0
|  | 三酸化ニ鉛；三二酸化鉛 |  | -
|  | 四酸化三鉛；四三酸化鉛；鉛丹； 光明丹 |  | 1314-41-6
|  | アジ化鉛；鉛アジド |  | 13424-46-9
|  | 二弗化鉛；弗化第一鉛；弗化鉛（Ⅱ） |  | 7783-46-2
|  | 二塩化鉛 ；塩化鉛（Ⅱ）；クロル鉛 |  | 7758-95-4
|  | 四塩化鉛；塩化鉛（Ⅳ） |  | 13463-30-4
|  | 沃化第一鉛；沃化鉛（Ⅱ） |  | 10101-63-0
|  | 硫化鉛（Ⅱ） |  | 1314-87-0
|  | シアン化鉛（Ⅱ） |  | 592-05-2
|  | 硼弗化鉛 |  | 13814-96-5
|  | 珪弗化鉛 |  | 25808-74-6
|  | 硝酸鉛 |  | 10099-74-8
|  | 炭酸鉛 |  | 598-63-0
|  | ヒドロキシ炭酸鉛；塩基性炭酸鉛；鉛白 |  | 1344-36-1
|  | 過塩素酸鉛 |  | 13637-76-8
|  | 硫酸第一鉛； 硫酸鉛（Ⅱ） |  | 7446-14-2
15739-80-7
|  | オキシ硫酸鉛；三塩基性硫酸鉛 |  | 12202-17-4
|  | オルト燐酸鉛；燐酸鉛 |  | 7446-27-2
|  | チオシアン酸鉛 |  | 592-87-0
|  | 酢酸第一鉛三水和物；酢酸鉛（Ⅱ）三水和物 |  | 6080-56-4
|  | 酢酸第一鉛； 酢酸鉛（Ⅱ）；鉛糖 |  | 301-04-2
|  | 酢酸第二鉛； 酢酸鉛（Ⅳ） |  | 546-67-8
|  | オレイン酸鉛 |  | 1120-46-3
|  | ステアリン酸鉛 |  | 7428-48-0
|  | メタ硼酸鉛（Ⅱ）；硼酸鉛 |  | 10214-39-8
|  | メタ珪酸鉛；珪酸鉛 |  | 11120-22-2
10099-76-0
|  | アンチモン酸鉛 |  | 13150-89-9
|  | 砒酸鉛；砒酸水素鉛；酸性砒酸鉛 |  | 7784-40-9
|  | 亜砒酸鉛；メタ亜砒酸鉛 |  | 10031-13-7
|  | クロム酸鉛；クロムイエロー；キングイエロー；ライプチッヒイエロー；パリイエロー |  | 1344-37-2
|  | モリブデン酸鉛 |  | 10190-55-3
|  | 鉛酸二カルシウム |  | 12013-69-3
|  | テトラメチル鉛；四メチル鉛；ＴＭＬ |  | 75-74-1
|  | テトラエチル鉛；四エチル鉛；ＴＥＬ |  | 78-00-2
|  | その他の鉛化合物および合金 |  | -
5 | ポリ臭化ビフェニル（PBB）類 | ポリ臭化ビフェニル |  | 2052-7-5
2113-57-7
92-66-0
59536-65-1
|  | デカブロモビフェニル |  | 13654-09-6
|  | オクタブロモビフェニル |  | 61288-13-9
|  | ヘキサブロモビフェニル |  | 59080-40-9
36355-01-8
67774-32-7
|  | テトラブロモビフェニル |  | 40088-45-7
|  | ジブロモビフェニル |  | 92-86-4
|  | その他PBB類 |  | -
6 | ポリ臭化ジフェニルエーテル（PBDE）類 | ポリブロモジフェニルエーテル ；PBDE |  | -
ポリブロモジフェニルオキサイド；PBDO
ポリブロモビフェニルエーテル ；PBBE
|  | デカブロモジフェニルエーテル ；DBDE |  | 1163-19-5
デカブロモジフェニルオキサイド；DBDPO
|  | オクタブロモジフェニルエーテル ；OBDE |  | 32536-52-0
オクタブロモジフェニルオキサイド；OctaBDE
|  | ヘキサブロモジフェニルエーテル;ヘキサブロモジフェニルオキサイド |  | 36483-60-0
|  | ペンタブロモジフェニルエーテル;ペンタブロモジフェニルオキサイドPentaBDE |  | 32534-81-9
|  | その他PBDE類 |  | -
7 | ポリ塩化ナフタレン （塩素数が1以上） | トリクロロナフタレン |  | 1321-65-9
|  | テトラクロロナフタレン |  | 1335-88-2
|  | ペンタクロロナフタレン |  | 1321-64-8
|  | オクタクロロナフタレン |  | 2234-13-1
|  | クロロナフタレン |  | 25586-43-0
|  | ジクロロナフタレン |  | 28699-88-9
8 | ポリ塩化ターフェニル（PCT）類 | ポリ塩化ターフェニル |  | 61788-33-8
|  | アロクロール5442 |  | 12642-23-8
9 | ポリ塩化ビフェニル （PCB） | ポリ塩化ビフェニル類 |  | 1336-36-3
|  | アロクロール1254 |  | 11097-69-1
|  | モノメチル-テトラクロロ-ジフェニルメタン |  | 6253-60-6
|  | モノメチル-ジクロロ-ジフェニルメタン |  | -
|  | モノメチル-ジブロモ-ジフェニルメタン |  | 99688-47-8
10 | PCB代用物質 | モノメチルジクロロジフェニルメタン |  | 81161-70-8
|  | モノメチルジブロモジフェニルメタン |  | 99688-47-8
|  | モノメチルテトラクロロジフェニルメタン |  | 76253-60-6
24 | パーフルオロオクタンスルホン酸（塩を含む）（PFOS） | パーフルオロオクタンスルホン酸 |  | 1763-23-1
|  | パーフルオロオクタンスルホン酸（アンモニウム塩） |  | 29081-56-9
|  | パーフルオロオクタンスルホン酸（ジエタノールアミン塩） |  | 70225-14-8
|  | パーフルオロオクタンスルホン酸（カリウム塩） |  | 2795-39-3
|  | パーフルオロオクタンスルホン酸（リチウム塩） |  | 29457-72-5
|  | パーフルオロオクタンスルフォン酸フルオリド（PFOSF） |  | 307-35-7
25 | アスベスト類 | 石綿；アスベスト（総称） |  | 1332-21-4
132207-32-0
132207-33-1
|  | クロシドライト |  | 12001-28-4
|  | クリソタイル |  | 12001-29-5
|  | アモサイト |  | 12172-73-5
|  | アンソフィライト |  | 77536-67-5
|  | トレモライト |  | 77536-68-6
|  | アクチノライト |  | 77536-66-4
29 | オゾン層破壊物質 | CFC類（フロン類） | CFC-11 | 75-69-4
|  |  | CFC-12 | 75-71-8
|  |  | CFC-13 | 75-72-9
|  |  | CFC-111 | 354-56-3
|  |  | CFC-112 | 76-12-0
76-11-9
28605-74-5
|  |  | CFC-113 | 76-13-1
354-58-5
26523-64-8
|  |  | CFC-114 | 76-14-2
1320-37-2
374-07-2
|  |  | CFC-115 | 76-15-3
|  |  | CFC-211 | 422-78-6
422-81-1
135401-87-5
|  |  | CFC-212 | 3182-26-1
134452-44-1
|  |  | CFC-213 | 134237-31-3
2354-06-5
|  |  | CFC-214 | 29255-31-0
2268-46-4
|  |  | CFC-215 | 1599-41-3
76-17-5
4259-43-2
1652-81-9
812-30-6
|  |  | CFC-216 | 661-97-2
|  |  | CFC-217 | 422-86-6
|  | 特定ハロン類 | ﾊﾛﾝ-1011(ﾌﾞﾛﾓｸﾛﾛﾒﾀﾝ) | 74-97-5
|  |  | ﾊﾛﾝ-1202 | 75-61-6
|  |  | ﾊﾛﾝ-1211 | 353-59-3
|  |  | ﾊﾛﾝ-1301 | 75-63-8
|  |  | ﾊﾛﾝ-2402 | 124-73-2
25497-30-7
27336-23-8
|  | テトラクロロメタン；四塩化炭素 |  | 56-23-5
|  | 1,1,1-トリクロロエタン；メチルクロロホルム |  | 71-55-6
|  | 1,1,2-トリクロロエタン |  | 79-00-5
|  | ブロモクロロメタン |  | 74-97-5
|  | ブロモメタン；臭化メチル |  | 74-83-9
|  | ブロモエタン；臭化エチル |  | 74-96-4
|  | 1-ブロモプロパン；臭化nプロピル |  | 106-94-5
|  | トリフルオロイオドメタン；ヨウ化トリフルオロメチル |  | 2314-97-8
|  | クロロメタン；塩化メチル |  | 74-87-3
|  | HBFC類 | ジブロモフルオロメタン；HBFC-21 B2 | 1868-53-7
|  |  | ブロモジフルオロメタン；HBFC-22 B1 | 1511-62-2
|  |  | ブロモフルオロメタン；HBFC-31 B1 | 373-52-4
|  |  | テトラブロモフルオロエタン；HBFC-121 B4 | 306-80-9
353-93-5
|  |  | トリブロモジフルオロエタン；HBFC-122 B3 | 353-97-9
677-34-9
7304-53-2
|  |  | ジブロモトリフルオロエタン；HBFC-123 B2 | 354-04-1
|  |  | ブロモテトラフルオロエタン；HBFC-124 B1 | 124-72-1
|  |  | トリブロモフルオロエタン；HBFC-131 B3 | 420-88-2
598-67-4
|  |  | ジブロモジフルオロエタン；HBFC-132 B2 | 75-82-1
359-19-3
|  |  | ブロモトリフルオロエタン；HBFC-133 B1 | 421-06-7
|  |  | ジブロモフルオロエタン；HBFC-141 B2 | 358-97-4
|  |  | ブロモジフルオロエタン；HBFC-142 B1 | 420-47-3
359-07-9
|  |  | ブロモフルオロエタン；HBFC-151 B1 | 762-49-2
|  |  | ヘキサブロモフルオロプロパン；HBFC-221 B6 | -
|  |  | ペンタブロモジフルオロプロパン；HBFC-222 B5 | -
|  |  | テトラブロモトリフルオロプロパン；HBFC-223 B4 | -
|  |  | トリブロモテトラフルオロプロパン；HBFC-224 B3 | 666-48-8
|  |  | ジブロモペンタフルオロプロパン；HBFC-225 B2 | 431-78-7
|  |  | ブロモヘキサフルオロプロパン；HBFC-226 B1 | 2252-78-0
|  |  | ペンタブロモフルオロプロパン；HBFC-231 B5 | -
|  |  | テトラブロモジフルオロプロパン；HBFC-232 B4 | 148875-98-3
|  |  | トリブロモトリフルオロプロパン；HBFC-233 B3 | 421-90-9
|  |  | ジブロモテトラフルオロプロパン；HBFC-234 B2 | 460-86-6
|  |  | ブロモペンタフルオロプロパン；HBFC-235 B1 | 460-88-8
22692-16-6
26391-11-7
422-01-5
53692-43-6
53692-44-7
677-52-1
677-53-2
679-94-7
|  |  | テトラブロモフルオロプロパン；HBFC-241 B4 | 148875-95-0
|  |  | トリブロモジフルオロプロパン；HBFC-242 B3 | 70192-80-2
666-25-1
|  |  | ジブロモトリフルオロプロパン；HBFC-243 B2 | 431-21-0
|  |  | ブロモテトラフルオロプロパン；HBFC-244 B1 | 679-84-5
19041-01-1
29151-25-5
460-67-3
70192-71-1
70192-84-6
|  |  | トリブロモフルオロプロパン；HBFC-251 B3 | 75372-14-4
|  |  | ジブロモジフルオロプロパン；HBFC-252 B2 | 460-25-3
|  |  | ブロモトリフルオロプロパン；HBFC-253 B1 | 421-46-5
460-32-2
|  |  | ジブロモフルオロプロパン；HBFC-261 B2 | 51584-26-0
1786-38-5
453-00-9
62135-10-8
62135-11-9
|  |  | ブロモジフルオロプロパン；HBFC-262 B1 | 111483-20-6
2195-05-3
420-89-3
420-98-4
430-87-5
461-49-4
|  |  | ブロモフルオロプロパン；HBFC-271 B1 | 1871-72-3
352-91-0
|  | HCFC類 | HCFC-21 | 75-43-4
|  |  | HCFC-22 | 75-45-6
|  |  | HCFC-31 | 593-70-4
|  |  | HCFC-121 | 134237-32-4
354-11-0
354-14-3
|  |  | HCFC-122 | 41834-16-6
354-21-2
354-15-4
354-12-1
|  |  | HCFC-123 | 34077-87-7
90454-18-5
306-83-2
354-23-4
812-04-4
|  |  | HCFC-124 | 63938-10-3
2837-89-0
354-25-6
|  |  | HCFC-131 | 27154-33-2
134237-34-6
359-28-4
811-95-0
2366-36-1
|  |  | HCFC-132 | 25915-78-0
1649-08-7
1842-05-3
471-43-2
431-06-1
|  |  | HCFC-133 | 1330-45-6
431-07-2
75-88-7
421-04-5
|  |  | HCFC-141 | 1717-00-6
25167-88-8
430-57-9
430-53-5
|  |  | HCFC-142 | 25497-29-4
338-65-8
75-68-3
338-64-7
55949-44-5
|  |  | HCFC-151 | 110587-14-9
762-50-5
1615-75-4
|  |  | HCFC-221 | 134237-35-7
29470-94-8
422-26-4
|  |  | HCFC-222 | 134237-36-8
422-49-1
422-30-0
116867-32-4
|  |  | HCFC-223 | 134237-37-9
422-52-6
422-50-4
|  |  | HCFC-224 | 134237-38-0
422-54-8
422-53-7
422-51-5
|  |  | HCFC-225 | 127564-92-5
128903-21-9
422-48-0
422-44-6
422-56-0
507-55-1
13474-88-9
431-86-7
136013-79-1
111512-56-2
2713-09-9
|  |  | HCFC-226 | 134308-72-8
431-87-8
28987-04-4
|  |  | HCFC-231 | 134190-48-0
421-94-3
|  |  | HCFC-232 | 134237-39-1
460-89-9
|  |  | HCFC-233 | 134237-40-4
7125-83-9
|  |  | HCFC-234 | 127564-83-4
425-94-5
|  |  | HCFC-235 | 134237-41-5
460-92-4
108662-83-5
|  |  | HCFC-241 | 134190-49-1
666-27-3
|  |  | HCFC-242 | 134237-42-6
460-63-9
|  |  | HCFC-243 | 134237-43-7
7125-99-7
338-75-0
460-69-5
116890-51-8
|  |  | HCFC-244 | 134190-50-4
679-85-6
421-75-0
|  |  | HCFC-251 | 134190-51-5
818-99-5
421-41-0
|  |  | HCFC-252 | 134190-52-6
819-00-1
|  |  | HCFC-253 | 134237-44-8
460-35-5
26588-23-8
|  |  | HCFC-261 | 134237-45-9
7799-56-6
420-97-3
127404-11-9
|  |  | HCFC-262 | 134190-53-7
420-99-5
102738-79-4
421-02-3
|  |  | HCFC-271 | 134190-54-8
420-44-0
430-55-7
30 | ダイオキシン類（PCDD、PCDF及びコプラナーPCB） | ポリ塩化ジベンゾ－パラ－ジオキシン |  | -
|  | ポリ塩化ジベンゾフラン |  | 51207-31-9
|  | コプラナーポリ塩化ビフェニル |  | -
31 | フッ素系温室効果ガス（PFC、SF6、HFC）類 | PFC類 | テトラフルオロメタン；PFC-14 | 75-73-0
|  |  | ヘキサフルオロエタン；PFC-116 | 76-16-4
|  |  | オクタフルオロプロパン；PFC-218 | 76-19-7
|  |  | デカフルオロブタン；PFC-31-10 | 355-25-9
|  |  | ドデカフルオロペンタン；PFC-41-12 | 678-26-2
|  |  | テトラデカフルオロヘキサン；PFC-51-14 | 355-42-0
|  |  | オクタフルオロシクロブタン；PFC-c318 | 115-25-3
|  | SF6 | 六フッ化硫黄 | 2551-62-4
|  | HFC類 | トリフルオロメタン；HFC-23 | 75-46-7
|  |  | ジフルオロメタン；HFC-32 | 75-10-5
|  |  | フッ化メチル；HFC-41 | 593-53-3
|  |  | 2H,3H-デカフルオロペンタン；HFC-43-10mee | 138495-42-8
|  |  | ペンタフルオロエタン；HFC-125 | 354-33-6
|  |  | 1,1,2,2-テトラフルオロエタン；HFC-134 | 359-35-3
|  |  | 1,1,1,2-テトラフルオロエタン；HFC-134a | 811-97-2
|  |  | ジフルオロエタン | 25497-28-3
|  |  | 1,1,-ジフルオロエタン；HFC-152a | 75-37-6
|  |  | 1,2-ジフルオロエタン | 624-72-6
|  |  | トリフルオロエタン | 27987-06-0
|  |  | 1,1,2-トリフルオロエタン；HFC-143 | 430-66-0
|  |  | 1,1,1-トリフルオロエタン；HFC-143a | 420-46-2
|  |  | 2H-ヘプタフルオロプロパン；HFC-227ea | 431-89-0
|  |  | 1,1,1,2,2,3,3-ヘプタフルオロプロパン | 2252-84-8
|  |  | 1,1,1,2,2,3-ヘキサフルオロプロパン；HFC-236cb | 677-56-5
|  |  | 1,1,1,2,3,3-ヘキサ+C377:D407フルオロプロパン；HFC-236ea | 431-63-0
|  |  | ヘキサフルオロプロパン | 27070-61-7
|  |  | 1,1,1,3,3,3-ヘキサフルオロプロパン；HFC-236fa | 690-39-1
|  |  | 1,1,2,2,3-ペンタフルオロプロパン；HFC-245ca | 679-86-7
|  |  | 1,1,1,3,3-ペンタフルオロプロパン；HFC-245fa | 460-73-1
|  |  | 1,1,1,2,2-ペンタフルオロプロパン | 1814-88-6
|  |  | 1,1,1,3,3-ペンタフルオロブタン；HFC-365mfc | 406-58-6
38 | シアン化合物 | エチレンシアノヒドリン |  | 109-78-4
|  | シアン化銅(II) |  | 14763-77-0
|  | イソシアン酸フェニル |  | 103-71-9
|  | シアン化バリウム |  | 542-62-1
|  | シアン化亜鉛 |  | 557-21-1
|  | シアン化バリウム |  | 542-62-1
39 | タリウム及びその化合物 | タリウム |  | 7440-28-0
|  | 酸化タリウム |  | 1314-12-1
|  | 硫酸タリウム |  | 7446-18-6
|  | 硝酸タリウム |  | 10102-45-1
|  | その他のタリウム化合物 |  | -
40 | テルル及びその化合物 | テルル |  | 13494-80-9
|  | ジメチルテルル |  | 593-80-6
|  | 二酸化テルル |  | 149081-89-0
|  | 三酸化テルル |  | -
|  | 六フッ化テルル |  | 7783-80-4
|  | 四塩化テルル |  | -
|  | テルル化水素 |  | 7783-09-7
|  | その他のテルル化合物 |  | -
41 | ペンタクロロフェノールとその塩及びエステル類 | ペンタクロロフェノール |  | 87-86-5
|  | ペンタクロロフェノール又はその塩若しくはエステル |  | 87-76-3
|  | ペンタクロロフェノールナトリウム |  | 131-52-2
|  | ペンタクロロフェニルラウレート |  | 3772-94-9
|  | その他のペンタクロロフェノールとその塩及びエステル類 |  | -
42 | 特定りん化合物 | パラチオン |  | 56-38-2
|  | メチルパラチオン |  | 298-00-0
|  | メチルジメトン |  | 8022-00-2
|  | ＥＰＮ |  | 2104-64-5
|  | トリス（1,3-ジクロロ-2-プロピル）ホスファート（TDCPP） |  | 13674-87-8
|  | トリス（2-クロロエチル）=ホスファート（TCEP） |  | 115-96-8
|  | トリス（1-クロロ-2-プロピル）=ホスファート（TCPP） |  | 13674-84-5
|  | リン酸トリアリールイソプロピル化物(PIP(3:1)) |  | 68937-41-7
|  | 赤燐（黄燐を除く） |  | 7723-14-0
|  | その他赤燐化合物 |  | -
43 | ヒ素およびその化合物 | 砒素 |  | 7440-38-2
|  | ガリウム砒素 |  | 1303-00-0
|  | 五酸化砒素 |  | 1303-28-2
|  | 三酸化二砒素 |  | 1327-53-3
|  | その他の砒素化合物 |  | -
45 | 三置換有機スズ化合物（TPT類、TBT類を含む） | ビス（トリブチルスズ）=オキシド |  | 56-35-9
|  | トリフェニルスズ=N･N-ジメチルジチオカルバマート |  | 1803-12-9
|  | トリフェニルスズ=フルオリド |  | 379-52-2
|  | トリフェニルスズ=アセタート |  | 900-95-8
|  | トリフェニルスズ=クロリド |  | 639-58-7
|  | トリフェニルスズ=ヒドロキシド |  | 76-87-9
|  | トリフェニルスズ脂肪酸塩（脂肪酸炭素数：9-11） |  | 18380-71-7
18380-72-8
47672-31-1
94850-90-5
|  | トリフェニルスズ=クロロアセタート |  | 7094-94-2
|  | トリブチルスズ=メタクリラート |  | 2155-70-6
|  | ビス（トリブチルスズ）=フマラート |  | 6454-35-9
|  | トリブチルスズ=フルオリド |  | 1983-10-4
|  | ビス（トリブチルスズ）=2･3-ジブロモスクシナート |  | 31732-71-5
|  | トリブチルスズ=アセタート |  | 56-36-0
|  | トリブチルスズ=ラウラート |  | 3090-36-6
|  | ビス（トリブチルスズ）=フタラート |  | 4782-29-0
|  | アルキル=アクリラート・メチル=メタクリラート・トリブチルスズ=メタクリラート共重合物（アルキル=アクリラートのアルキル基の炭素数：8） |  | 67772-01-4
|  | トリブチルスズ=スルファマート |  | 6517-25-5
|  | ビス（トリブチルスズ）=マレアート |  | 14275-57-1
|  | トリブチルスズ=シクロペンタンカルボキシラート及びこの類縁化合物の混合物 |  | 5409-17-2
|  | トリブチルスズ=1･2･3･4･4a･4b・5･6・10･10a-デカヒドロ-7-イソプロピル-1･4a-ジメチルフェナントレンカルボキシラート及びこの類縁化合物の混合物 |  | 26239-64-5
|  | トリメチルスズクロリド |  | 1066-45-1
|  | 硫酸トリメチルスタンニル |  | 63869-87-4
|  | トリメチルスズ(IV)ヒドロキシド |  | 56-24-6
|  | トリエチルスズ(IV)クロリド |  | 994-31-0
|  | トリエチルスズヒドロキシド |  | 994-32-1
|  | トリプロピルスズクロライド |  | 2279-76-7
|  | ヨウ化酢酸トリプロピルスズ |  | 73927-92-1
46 | ジブチルスズ化合物 | ジブチルスズ |  | 1002-53-5
|  | マレイン酸ジブチルスズ |  | 10192-92-4
|  | ビス[[(Z)-4-メトキシ-1,4-ジオキソ-2-ブテニル]オキシ]ジブチルスタンナン |  | 15546-11-9
|  | ビス（2-エチルヘキサン酸）ジブチルスズ |  | 2781-10-4
|  | ジブチルスズジクロライド; (DBTC) |  | 683-18-1
|  | ジブチルスズオキシド |  | 818-08-6
|  | その他のジブチルスズ化合物 |  | -
47 | ジオクチルスズ化合物 | ジアルキル（C=1～8）スズビス｛アルキル（又はアルケニル,C=6～18）チオグリコレート｝ |  | 15571-58-1
|  | マレイン酸ジオクチルスズ |  | 16091-18-2
|  | ジオクチルスズ |  | 26401-97-8
|  | ジオクチルスズビス（マレイン酸モノアルキル（C=6～24）エステル）塩 |  | 33568-99-9
|  | ジオクチルスズジクロライド |  | 3542-36-7
|  | その他のジオクチルスズ化合物 |  | -
49 | アゾ化合物 （特定アミン） | 4－アミノアゾベンゼン |  | 60-09-3
|  | ｏ－アニシジン |  | 90-04-0
|  | 2－ナフチルアミン及びその塩 |  | 91-59-8
|  | 3，3－ジクロロベンジジン |  | 91-94-1
|  | 4－ニトロジフェニル及びその塩 |  | 92-93-3
|  | 4－アミノジフェニル及びその塩 |  | 92-67-1
|  | ベンジジンおよびその塩 |  | 92-87-5
|  | ｏ－トルイジン |  | 95-53-4
|  | 4－クロロ－ｏ－トルイジン |  | 95-69-2
|  | 2，4－トルエンジアミン |  | 95-80-7
|  | ｏ－アミノアゾトルエン |  | 97-56-3
|  | 5－ニトロ－ｏ－トルイジン |  | 99-55-8
|  | 4，4－メチレン－ビス－（2-クロロアニリン） |  | 101-14-4
|  | 4，4－ジアミノジフェニルメタン |  | 101-77-9
|  | 4，4－オキシジアニリン |  | 101-80-4
|  | ｐ－クロロアニリン |  | 106-47-8
|  | 3，3－ジメトキシベンジジン |  | 119-90-4
|  | 3，3－ジメチルベンジジン |  | 119-93-7
|  | ｐ－クレシジン |  | 120-71-8
|  | 2，4，5－トリメチルアニリン |  | 137-17-7
|  | 4，4－チオジアニリン |  | 139-65-1
|  | 2，4－ジアミノアニソール |  | 615-05-4
|  | 3，3－ジメチル－4，4－ジアミノジフェニルメタン |  | 838-88-0
50 | 放射性物質 | ウラン |  | 7440-61-1
|  | プルトニウム |  | -
|  | ラドン |  | 10043-92-2
|  | アメリシウム |  | -
|  | トリウム |  | 7440-29-1
|  | セシウム |  | 7440-46-2
|  | ストロンチウム |  | 7440-24-6
|  | その他放射性物質 |  | -
54 | PAH （多環芳香族炭化水素） | ナフタレン |  | 91-20-3
|  | アセナフチレン |  | 208-96-8
|  | アセナフテン |  | 83-32-9
|  | フルオレン |  | 86-73-7
|  | フェナントレン |  | 85-01-8
|  | アントラセン |  | 120-12-7
|  | フルオランテン |  | 206-44-0
|  | ピレン |  | 129-00-0
|  | ベンゾ(a)アントラセン |  | 56-55-3
|  | クリセン |  | 218-01-9
|  | インデノ(1.2.3-cd)ピレン |  | 193-39-5
|  | ベンゾ(b)フルオランテン |  | 205-99-2
|  | ベンゾ(k)フルオランテン |  | 207-08-9
|  | ベンゾ(a)ピレン |  | 50-32-8
|  | ジベンゾ(a,h)アントラセン |  | 53-70-3
|  | ベンゾ(ghi)ピリレン |  | 191-24-2
|  | ベンゾ(j)フルオランテン |  | 205-82-3
|  | ベンゾ(e)ピレン |  | 192-97-2
59 | 特定フタル酸エステル | フタル酸ビス（2-エチルヘキシル） （DEHP） |  | 117-81-7
|  | フタル酸ジブチル（DBP） |  | 84-74-2
|  | フタル酸ブチルベンジル（BBP） |  | 85-68-7
|  | フタル酸ジイソデシル（DIDP） |  | 26761-40-0
68515-49-1
|  | フタル酸ジイソノニル（DINP） |  | 28553-12-0
68515-48-0
|  | フタル酸ジ-n-オクチル（DNOP） |  | 117-84-0
|  | ジイソブチルフタレート（DIBP） |  | 84-69-5
63 | ヘキサブロモシクロドデカン及びその主要なジアステレオマー | ヘキサブロモシクロドデカン |  | 25637-99-4
|  | 1,2,5,6,9,10－ヘキサブロモシクロドデカン |  | 3194-55-6
|  | α－ヘキサブロモシクロドデカン |  | 134237-50-6
|  | β－ヘキサブロモシクロドデカン |  | 134237-51-7
|  | γ－ヘキサブロモシクロドデカン |  | 134237-52-8
|  | Rｅｌ－（1R，2S，5R，6S，9R，10S）－1，2，5，6，9，10－ヘキサブロモシクロドデカン |  | 4736-49-6
|  | Rｅｌ－（1R，2S，5R，6S，9S，10R）－1，2，5，6，9，10－ヘキサブロモシクロドデカン |  | 65701-47-5
|  | （1R，2R，5R，6S，9S，10S）－1，2，5，6，9，10－ヘキサブロモシクロドデカン |  | 138257-17-7
|  | （1R，2R，5R，6S，9R，10S）－1，2，5，6，9，10－ヘキサブロモシクロドデカン |  | 138257-18-8
|  | （1R，2S，5S，6R，9S，10S）－1，2，5，6，9，10－ヘキサブロモシクロドデカン |  | 138257-19-9
|  | （1R，2S，5S，6S，9S，10R）－1，2，5，6，9，10－ヘキサブロモシクロドデカン |  | 169102-57-2
|  | （1R，2R，5S，6R，9R，10S）－1，2，5，6，9，10－ヘキサブロモシクロドデカン |  | 678970-15-5
|  | （1R，2S，5R，6S，9S，10S）－1，2，5，6，9，10－ヘキサブロモシクロドデカン |  | 678970-16-6
|  | （1R，2R，5R，6S，9S，10R）－1，2，5，6，9，10－ヘキサブロモシクロドデカン |  | 678970-17-7
67 | パーフルオロオクタン酸（塩を含む）（PFOA）及びパーフルオロオクタン酸関連物質 | パーフルオロオクタン酸（PFOA） |  | 335-67-1
|  | パーフルオロオクタン酸アンモニウム（APFO） |  | 3825-26-1
|  | パーフルオロオクタン酸のナトリウム塩 |  | 335-95-5
|  | パーフルオロオクタン酸のカリウム塩 |  | 2395-00-8
|  | パーフルオロオクタン酸の銀塩 |  | 335-93-3
|  | パーフルオロオクタン酸フルオリド |  | 335-66-0
|  | パーフルオロオクタン酸メチル |  | 376-27-2
|  | パーフルオロオクタン酸エチル |  | 3108-24-5
|  | その他のパーフルオロオクタン酸（塩を含む）（PFOA）及びパーフルオロオクタン酸関連物質 |  | -
70 | 土壌汚染対策法 第一種特定有害物質 | テトラクロロメタン（四塩化炭素） |  | 56-23-5
|  | ベンゼン |  | 71-43-2
|  | 1，1，1－トリクロロエタン |  | 71-55-6
|  | クロロエチレン |  | 75-01-4
|  | ジクロロメタン |  | 75-09-2
|  | 1，1－ジクロロエチレン |  | 75-35-4
|  | 1，1，2－トリクロロエタン |  | 79-00-5
|  | 1，1，2－トリクロロエテン |  | 79-01-6
|  | 1，2－ジクロロエタン |  | 107-06-2
|  | ペルクロロエテン |  | 127-18-4
|  | cis－1，2－ジクロロエチレン |  | 156-59-2
|  | 1，3－ジクロロプロパ－1－エン |  | 542-75-6
|  | （Ｚ）－1，3－ジクロロプロパ－1－エン |  | 10061-01-5
|  | （Ｅ）－1，3－ジクロロプロパ－1－エン |  | 10061-02-6
77 | 長鎖ペルフルオロアルキルカルボン酸(LCPFACs)およびペルフルオロアルキルスルホン酸化合物 | ナトリウム＝２－メチル－２－｛３－［（１，１，２，２－テトラヒドロペルフルオロアルキル（Ｃ＝４～１６）スルファニル］プロパナミド｝プロパン－１－スルホナート |  | 68187-47-3
|  | γ－ω－ペルフルオロアルコール（Ｃ＝８～１４） |  | 68391-08-2
|  | γ－ω－ペルフルオロチオール（Ｃ＝８～２０）とアクリルアミドのテロマー |  | 70969-47-0
|  | チオール、C4-20、γ-オメガ-パーフルオロ、アクリルアミドとアクリル酸のテロマー、ナトリウム |  | 1078712-88-5
|  | 1-プロパナミニウム、3-アミノ-N-（カルボキシメチル）-N、N-ジメチル-、N-（2-（（ガンマ-オメガ-ペルフルオロ-C4-20-アルキル）チオ）アセチル）誘導体、内部塩 |  | 1078715-61-3
|  | ポリフルオロアルキルベタイン（一般名） *c |  | -
|  | 変性フルオロアルキルウレタン（一般名） *c |  | -
|  | 過フッ素化ポリアミン（一般名） *c |  | -
78 | ハロゲン系難燃剤 | 塩素系難燃剤 |  | -
|  | 臭素系難燃剤 |  | -
|  | フッ素系難燃剤 |  | -
85 | ペルフルオロヘキサンスルホン酸(PFHxS)とその塩及びPFHxS関連物質 | トリデカフルオロ-1-ヘキサンスルホン酸 |  | 355-46-4
|  | トリデカフルオロ-1-ヘキサンスルホン酸アンモニウム |  | 68259-08-5
|  | トリデカフルオロヘキサン-1-スルホン酸カリウム |  | 3871-99-6
|  | その他のペルフルオロヘキサンスルホン酸(PFHxS)とその塩及びPFHxS関連物質 |  | -
86 | ペルフルオロカルボン酸(PFCAs)その塩及びPFCA関連物質 | ペルフルオロウンデカン酸 |  | 2058-94-8
|  | ヘプタデカフルオロノナン酸ナトリウム |  | 21049-39-8
|  | ペルフルオロドデカン酸 |  | 307-55-1
|  | アンモニウム=ノナデカフルオロデカノアート |  | 3108-42-7
|  | ノナデカフルオロデカン酸 |  | 335-76-2
|  | ペルフルオロノナン酸 |  | 375-95-1
|  | ペルフルオロテトラデカン酸 |  | 376-06-7
|  | ナトリウム=ノナデカフルオロデカノアート |  | 3830-45-3
|  | ヘプタデカフルオロノナン酸アンモニウム |  | 4149-60-4
|  | ペルフルオロトリデカン酸 |  | 72629-94-8
|  | 2,2,3,3,4,4,5,5,6,6,7,7,8,8,9,9,10,10,11,12,12,12-ドコサフルオロ-11-(トリフルオロメチル)ドデカン酸 |  | 16486-96-7
|  | 2,2,3,3,4,4,5,5,6,6,7,7,8,8,9,9,10,10,11,11- イコサフルオロウンデカン酸 |  | 1765-48-6
|  | 2,2,3,3,4,4,5,5,6,6,7,7,8,8,9,9,10,10,11,11,12,12,13,14,14,14- ヘキサコサフルオロ-13-(トリフルオロメチル)テトラデカン酸 |  | 18024-09-4
|  | 2,2,3,3,4,4,5,5,6,6,7,7,8,8,9,9,10,10,11,11- イコサフルオロウンデカン酸カリウム |  | 307-71-1
|  | アンモニウム=オクタデカフルオロ-9-(トリフルオロメチル)デカノアート |  | 3658-63-7
|  | トリコサフルオロドデカン酸アンモニウム |  | 3793-74-6
|  | 2,2,3,3,4,4,5,5,6,6,7,7,8,8,9,9,10,10,11,12,12,12- ドコサフルオロ-11-(トリフルオロメチル)ドデカン酸・エタンアミン |  | 68015-87-2
|  | 3,3,4,4,5,5,6,7,7,8,8,9,9,10,11,11,12,12,12- ヘンエイコサフルオロドデシル=アクリラート・3,3,4,5,5,6,6,7,7,8,8,9,9,10,10-ヘプタデカフルオロデシル2-プロペノアート,ヘキサデシル2-プロペノアー・,N-(ヒドロキシメチル) -2-プロペナミド,オクタデシル2-プロペノアート・3,3,4,4,5,5,6,6,7,7,8,8,9,10,10,11,11,11,12,12,13,13,14,14,14-ペンタコサフルオロテトラデシル=アクリラート・3,3,4,4,4,4,5,5,5,5,6,6,7,7,8,8, 8-トリデカフルオロオクチル=アクリラート重合物 |  | 115592-83-1
|  | C 10-16-アルキル=メタクリラート・メタクリル酸2-ヒドロキシエチル・メタクリル酸メチル・α-ω-パーフルオロ-C 8-14-アルキルアクリレート重合物 |  | 125328-29-2
|  | C 10-16-アルキル=メタクリラート・メタクリル酸2-ヒドロキシエチル・メタクリル酸メチル・γ-ω-パーフルオロ-C 8-14-アルキルアクリレート重合物 |  | 129783-45-5
|  | ドデシル=アクリラート・Bu (1-オキソ-2-プロペニル) カルバメート・γ-ω-パーフルオロ-C 18-14-アルキルアクリレート重合物 |  | 144031-01-6
|  | 2,2,3,3,4,4,5,5,6,6,7,7,8,8,9,9,10,10,11,12,12,12- ドコサフルオロ-11-(トリフルオロメチル)ラウリン酸フルオリド |  | 15811-52-6
|  | プロペン酸4,4,5,5,6,6,7,7,8,8,9,9,10,10,11,11,12,12,13,13,14,15,15,15-テトラコサフルオロ-2-ヒドロキシ-14-(トリフルオロメチル)ペンタデシル |  | 16083-87-7
|  | α-[2-(アクリロイルオキシ)エチル]-ω-フルオロペルフルオロ(ポリ(2~7)エチレン) |  | 17741-60-5
|  | ビス(3,3,4,4,5,5,6,6,7,7,8,8,9,9,10,10,11,11,12,12,12-ヘンイコサフルオロドデシル)=水素=ホスファート |  | 1895-26-7
|  | 1-ヨード-3,3,4,4,5,5,6,6,7,7,8,8,9,9,10,10,11,11,12,12,12-ヘニコサフルオロドデカン |  | 2043-54-1
|  | 3,3,4,4,5,5,6,6,7,7,8,8,9,9,10,10,11,11,12,12,12- ヘンイコサフルオロドデシル=メタクリラｰト |  | 2144-54-9
|  | 1,1,1,2,2,3,3,4,4,5,5,6,6,7,7,8,8,9,9,10,10,11,11,12,12- ペンタコサフルオロ-14-ヨードテトラデカン |  | 30046-31-2
|  | 1,1,1,2,2,3,3,4,4,5,5,6,6,7,7,8,8,9,9,10,10,11,11- トリコサフルオロ-11-ヨｰドウンデカン |  | 307-50-6
|  | 1,1,1,2,2,3,3,4,4,5,5,6,6,7,7,8,8,9,9,10,10,11,11,12,12- ペンタコサフルオロ-12-ヨｰドドデカン |  | 307-60-8
|  | 1,1,1,2,2,3,3,4,4,5,5,6,6,7,7,8,8,9,9,10,10,11,11,12,12,13,13,14,14- ノナコサフルオロ-14-ヨｰドテトラデカン |  | 307-63-1
|  | 1,1,1,2,3,3,4,4,5,5,6,6,7,7,8,8,9,9,10,10,11,11,12,12- テトラコサフルオロ-12-ヨード-2-(トリフルオロメチル)ドデカン |  | 3248-61-1
|  | 1,1,1,2,3,3,4,4,5,5,6,6,7,7,8,8,9,9,10,10,11,11,12,12,13,13,14,14- オクタコサフルオロ-14-ヨード-2-(トリフルオロメチル)テトラデカン |  | 3248-63-3
|  | 1,1,1,2,2,3,3,4,4,5,5,6,6,7,7,8,8,9,9,10,10,11,11,12,12,13,13,14,14,15,15- ヘントリアコンタフルオロ-15-ヨｰドペンタデカン |  | 335-79-5
|  | 1,1,1,2,2,3,3,4,4,5,5,6,6,7,7,8,8,9,9,10,10,11,11,12,12,13,13- ヘプタコサフルオロ-13-ヨｰドトリデカン |  | 376-04-5
|  | 3,3,4,4,5,5,6,6,7,7,8,8,9,9,10,10,11,11,12,12,13,13,14,14,14- ペンタコサフルオロテトラデカン-1-オｰル |  | 39239-77-5
|  | 1,1,1,2,2,3,3,4,4,5,5,6,6,7,7,8,8,9,9,10,10- ヘンイコサフルオロ-10-ヨｰドデカン |  | 423-62-1
|  | 3,3,4,4,5,5,6,6,7,7,8,8,9,9,10,10,11,11,12,12,13,13,14,14,15,15,16,16,16- ノナコサフルオロヘキサデシル=メタクリラｰト |  | 4980-53-4
|  | アクリル酸3,3,4,4,5,5,6,6,7,7,8,8,9,9,10,10,11,11,12,12,13,14,14,14-テトラコサフルオロ-13-(トリフルオロメチル)テトラデシル |  | 52956-82-8
|  | 1,1,1,2,2,3,3,4,4,5,5,6,6,7,7,8,8,9,9- ノナデカフルオロ-9-ヨｰドノナン |  | 558-97-4
|  | 3,3,4,4,5,5,6,6,7,7,8,8,9,9,10,10,11,11,12,12,13,13,14,14,14- ペンタコサフルオロテトラデシル=メタクリラｰト |  | 6014-75-1
|  | 3,3,4,4,5,5,6,6,7,7,8,8,9,9,10,10,11,11,12,12,13,13,14,14,15,15,16,16,16- ノナコサフルオロヘキサデカン-1-オｰル |  | 60699-51-6
|  | 4,4,5,5,6,6,7,7,8,8,9,9,10,10,11,11,12,13,13,13- イコサフルオロ-2-ヒドロキシ-12-(トリフルオロメチル)トリデシル=二水素=ホスファート |  | 63295-27-2
|  | 4,4,5,5,6,6,7,7,8,8,9,9,10,10,11,11,12,12,13,13,14,15,15,15- テトラコサフルオロ-2-ヒドロキシ-14-(トリフルオロメチル)ペンタデシル=二水素=ホスファート |  | 63295-28-3
|  | 3,3,4,4,5,5,6,6,7,7,8,8,9,9,10,10,11,11,12,12,12- ヘンイコサフルオロドデシル=メタクリラート・3,3,4,4,5,5,6,6,7,7,8,8,9,9,10,10,10-ヘプタデカフルオロデシル=メタクリラート・メチル=メタクリラート・3,3,4,4,5,5,6,6,7,7,8,8,9,9,10,10,11,11,12,12,13,13,14,14,14-ペンタコサフルオロテトラデシル=メタクリラート・3,3,4,4,5,5,6,6,7,7,8,8,8-トリデカフルオロオクチル=メタクリラート重合物 |  | 65104-45-2
|  | 1,1,1,2,2,3,3,4,4,5,5,6,6,7,7,8,8,9,9,10,10,11,11,12,12,13,13,14,14- ノナコサフルオロ-16-ヨードヘキサデカン |  | 65510-55-6
|  | 1,1,1,2,2,3,3,4,4,5,5,6,6,7,7,8,8,9,9- ノナデカフルオロ-11-ヨードウンデカン |  | 65510-56-7
|  | 1,1,1,2,3,3,4,4,5,5,6,6,7,7,8,8,9,9,10,10- イコサフルオロ-10-ヨード-2-(トリフルオロメチル)デカン |  | 677-93-0
|  | 2,2,3,3,4,4,5,5,6,6,7,7,8,8,9,9,10,10,11,11,12,12,13,14,14,14- ヘキサコサフルオロ-13-(トリフルオロメチル)テトラデカン酸フルオリド |  | 68025-62-7
|  | 2,2,3,3,4,4,5,5,6- ノナフルオロテトラヒドロ-6-(ノナデカフルオロノニル)-2H-ピラン |  | 68155-54-4
|  | ヨウ化アルキル, C4-20, γ-ω-ペルフルオロ |  | 68188-12-5
|  | ペルフルオロ脂肪酸(C=7～13) |  | 68333-92-6
|  | ヨウ化アルキル, C10-12, γ-ω-ペルフルオロ |  | 68390-33-0
|  | パーフルオロアルキルC6-12ホスホン酸誘導体 |  | 68412-68-0
|  | ホスフィン酸、ビス (パーフルオロ-C 6-12-アルキル) 誘導体 |  | 68412-69-1
|  | [1-(2-ヒドロキシエチル)-4-(ノナデカフルオロデカノイル)ピペラジン-1-イウム-1-イル]アセタート |  | 71356-38-2
|  | カルボン酸, C7-13, ペルフルオロ, アンモニウム 塩 |  | 72968-38-8
|  | 2-メチルプロペン酸3,3,4,4,5,5,6,6,7,7,8,8,9,9,10,10,11,12,12,12-イコサフルオロ-11-(トリフルオロメチル)ドデシル |  | 74256-14-7
|  | 2-メチルプロペン酸3,3,4,4,5,5,6,6,7,7,8,8,9,9,10,10,11,11,12,12,13,14,14,14-テトラコサフルオロ-13-(トリフルオロメチル)テトラデシル |  | 74256-15-8
|  | α-[2-(アクリロイルオキシ)エチル]-ω-フルオロペルフルオロ(ポリ(2~7)エチレン) |  | 85631-54-5
|  | 2-プロペン酸、パーフルオロ-C 8-16-アルキルエステル |  | 85681-64-7
|  | 3,3,4,4,5,5,6,6,7,7,8,8,9,9,10,10,11,11,12,12,12- ヘンエイコサフルオロドデカン-1-オール |  | 865-86-1
|  | ヨウ化アルキル, C6-18, ペルフルオロ |  | 90622-71-2
|  | アミデス, C7-19, α-ω-ペルフルオロ-N,N-ビス(ヒドロキシエチル) |  | 90622-99-4
|  | 脂肪酸, C7-19, ペルフルオロ |  | 91032-01-8
|  | ホスフィン酸、ビス (パーフルオロ-C 6-12-アルキル) 誘導体、アルミニウム塩 |  | 93062-53-4
|  | 2-ペンタデカノール, 1, 1'-[オキシビス[(1-メチル-2, 1-エタンジイル)オキシ]]ビス [4, 4, 5, 5, 6, 6, 7, 7, 8, 8,9, 10, 10, 11, 11, 12, 12, 13, 13, 14, 14, 15, 15, 15-ペンタコサフルオロ- |  | 93776-00-2
|  | 3-(ジメチル{3-[(4,4,5,5,6,6,7,7,8,8,9,9,10,10,11,11,12,12,13,13,14,14,15,15,15-ペンタコサフルオロ-2-ヒドロキシペンタデシル)アミノ]プロピル}アンモニオ)プロパノアート |  | 93776-12-6
|  | 3-[{3-[(4,4,5,5,6,6,7,7,8,8,9,9,10,10,11,11,12,12,13,13,13- ヘンイコサフルオロ-2-ヒドロキシトリデシル)アミノ]プロピル}(ジメチル)アンモニオ]プロパノアート |  | 93776-13-7
|  | 3-[ジメチル(3-{[4,4,5,5,6,6,7,7,8,8,9,9,10,10,11,11,12,12,13,13,14,15,15,15-テトラコサフルオロ-2-ヒドロキシ-14-(トリフルオロメチル)ペンタデシル]アミノ}プロピル)アンモニオ]プロパノアート |  | 93776-15-9
|  | 4,4,5,5,6,6,7,7,8,8,9,9,10,10,11,11,12,12,13,13,14,14,15,15,15- ペンタコサフルオロ-2-ヒドロキシ-N,N-ビス(2-ヒドロキシエチル)-N-メチル-1-ペンタデカンアミニウム・ヨージド |  | 93776-16-0
|  | 1-トリデカナミニウム、4、4、5、5、6、6、7、8、8、9、10、10、11、11、12、12、13、13、13-ヘンエイコサフルオロ-2-ヒドロキシ-N, N-ビス (2-ヒドロキシエチル) -N-メチル-,ヨウ化物 (1:1) |  | 93776-17-1
|  | 4,4,5,5,6,6,7,7,8,8,9,9,10,10,11,11,12,12,13,13,13- ヘンイコサフルオロ-2-ヒドロキシトリデカン-1-イル=二水素=ホスファート |  | 94158-70-0
|  | 4,4,5,5,6,6,7,7,8,8,9,9,10,10,11,11,12,12,13,13,14,15,15,15- テトラコサフルオロ-2-ヒドロキシ-N,N-ビス(2-ヒドロキシエチル)-N-メチル-14-(トリフルオロメチル)-1-ペンタデカンアミニウム・ヨージド |  | 94159-76-9
|  | 2-ペンタデカノール, 1- [ [3- (ジメチルアミノ) プロピル] アミノ] -4, 4, 5, 6, 6, 7, 7, 8, 8, 9, 10, 11, 11, 12, 12,13, 13, 14, 14, 15, 15, 15-ペンタコサフルオロ |  | 94159-79-2
|  | 2-トリデカノール, 1- [ [3- (ジメチルアミノ) プロピル] アミノ] -4, 4, 5, 5, 6, 6, 7, 8, 8, 9, 10, 11, 11, 12, 12, 13,13, 13-ヘンエイコサフルオロ |  | 94159-80-5
|  | 2-ペンタデカノール, 1- [ [3- (ジメチルアミノ) プロピル] アミノ] -4, 4, 5, 5, 6, 6, 7, 8, 8, 9, 10, 11, 11, 12, 12,13, 13, 14, 15, 15, 15-テトラコサフルオロ-14- (トリフルオロメチル) - |  | 94159-82-7
|  | 2-トリデカノール, 1- [ [3- (ジメチルアミノ) プロピル] アミノ] -4, 4, 5, 5, 6, 6, 7, 8, 8, 9, 10, 11, 11, 12, 13, 13,-エイコサフルオロ-12- (トリフルオロメチル) - |  | 94159-83-8
|  | りん酸二水素2-ヒドロキシ-4,4,5,5,6,6,7,7,8,8,9,9,10,10,11,11,12,12,13,13,14,14,15,15,15-ペンタコサフルオロペンタデシル |  | 94200-42-7
|  | りん酸二水素2-ヒドロキシ-4,4,5,5,6,6,7,7,8,8,9,9,10,10,11,11,12,12,13,13,14,14,15,15,16,16,17,17,17-ノナコサフルオロヘプタデシル |  | 94200-43-8
|  | 1, 2-トリデカンジオール, 4, 4, 5, 5, 6, 6, 7, 8, 8, 9, 9, 10, 10, 11, 11, 12, 12, 13, 13, 13-ヘンエイコサフルオロ-, 1- (リン酸二水素) ,ジアンモニウム塩 |  | 94200-46-1
|  | 1, 2-ペンタデカンジオール、4, 4, 5, 5, 6, 6, 7, 7, 8, 8, 9, 10, 10, 11, 11, 12, 12, 13, 13, 14, 14, 15, 15, 15-ペンタコサフルオロ-, 1- (リン酸二水素) ,二アンモニウム塩 |  | 94200-47-2
|  | 1, 2-ヘプタデカンジオール, 4, 4, 5, 5, 6, 6, 7, 7, 8, 8, 9, 10, 10, 11, 11, 12, 12, 13, 13, 14, 14, 15, 15, 16, 16,17, 17, 17‐ノナコサフルオロ‐, 1‐ (リン酸二水素) ,ジアンモニウム塩 |  | 94200-48-3
|  | りん酸ジアンモニウム2-ヒドロキシ-4,4,5,5,6,6,7,7,8,8,9,9,10,10,11,11,12,13,13,13-イコサフルオロ-12-(トリフルオロメチル)トリデシル |  | 94200-50-7
|  | 1, 2-ペンタデカンジオール, 4, 4, 5, 5, 6, 6, 7, 7, 8, 8, 9, 10, 10, 11, 11, 12, 12, 13, 13, 14, 15, 15, 15‐テトラコサフルオロ-14- (トリフルオロメチル) -, 1- (リン酸二水素) ,ジアンモニウム塩 |  | 94200-51-8
|  | その他のペルフルオロカルボン酸(PFCAs)その塩及びPFCA関連物質 |  | -
88 | ペルフルオロヘキサン酸(PFHxA)とその塩およびPFHxA関連物質 | ウンデカフルオロヘキサン酸 |  | 307-24-4
|  | その他のペルフルオロヘキサン酸(PFHxA)とその塩およびPFHxA関連物質 |  | -

## 付表1-4 禁止物質一覧（分析方法）
No． | 対象物質 | 分析方法
1 | 水銀及びその化合物 | RoHS指令分析方法IEC62321に準拠
2 | 六価クロム及びその化合物 | RoHS指令分析方法IEC62321に準拠
3 | カドミウム及びその化合物 | RoHS指令分析方法IEC62321に準拠
4 | 鉛及びその化合物 | RoHS指令分析方法IEC62321に準拠
5 | ポリ臭化ビフェニル（PBB）類 | RoHS指令分析方法IEC62321に準拠
6 | ポリ臭化ジフェニルエーテル（PBDE）類 | RoHS指令分析方法IEC62321に準拠
32 | ホルムアルデヒド | 基準値（放出濃度）：下記試験のいずれかの方法による
１）チャンバー法 EN717-1：2004 気中濃度12㎥、１㎥または0.0225㎥の気密試験槽で0.1ｐｐｍ以下（0.124ｍｇ/㎥以下）
２）パーフォレータ法 EN 120：1992 ・表面処理無しのパーティクルボード100ｇあたり6.5ｍｇ以下（６ヶ月間の平均値） ・表面処理無しの繊維板100ｇあたり7.0ｍｇ以下（６ヶ月間の平均値）または表面処理無しのパーティクルボード、繊維板100ｇあたり8.0ｍｇ以下（EN120に従い１回の測定値）
３）デシケータ法 JIS A 5905、JIS A 5908 平均0.5ｍｇ/１以下、最大0.7ｍｇ/１以下（N=2で平均値、最大値を確認する）
49 | アゾ化合物 | アゾ化合物を分解し、アミンを抽出する方法として、EN 14362-1：2012、 EN 14362-2：2012、EN ISO 17234-1：2010、EN ISO 17234-2:2011などがある
53 | フマル酸ジメチル | 溶媒抽出し、GC/MSなどで測定する
59 | 特定フタル酸エステル(DEHP、BBP、DBP、DIBP) | RoHS指令分析方法IEC62321に準拠

## 付表2-1 管理物質一覧
No. | 物質名 | CAS No.例示
1 | フタル酸エステル（禁止物質以外） | 付表2-2参照
2 | アンチモン及びその化合物 | 付表2-2参照
3 | コバルト及びその化合物（禁止物質以外） | 付表2-2参照
4 | 有機スズ及びその化合物（禁止物質以外） | 付表2-2参照
5 | ベリリウム及びその化合物 | 付表2-2参照
6 | 1,3-ブタジエン | 106-99-0
7 | エチレングリコール類 | 107-21-1
8 | クレオソート類 | 8001-58-9
9 | クロム及びその化合物 （禁止物質以外） | 付表2-2参照
10 | クロロホルム(トリクロロメタン) | 67-66-3
11 | クロロエチレン（塩化ビニルモノマー） | 75-01-4
12 | セレン及びその化合物 | 付表2-2参照
13 | タルク | 14807-96-6
14 | ニッケル及びその化合物 | 付表2-2参照
15 | 臭素及びその化合物 （禁止物質以外） | 付表2-2参照
16 | 塩素及びその化合物 （禁止物質以外） | 付表2-2参照
17 | フッ素及びその化合物 （禁止物質以外） | 付表2-2参照
18 | ビスマス及びその化合物 | 付表2-2参照
19 | フェノール | 108-95-2
20 | ホウ素及びその化合物 （禁止物質以外） | 7440-42-8
21 | マグネシウム及びその化合物 | 7487-88-9
22 | マンガン及びその化合物 | 7439-96-5
23 | シマジン | 122-34-9
24 | VOC:揮発性有機化合物 （禁止物質以外） | 付表2-2参照
25 | ビスフェノールＡ | 80-05-7
26 | 金及びその化合物 | 付表2-2参照
27 | 銀及びその化合物 | 付表2-2参照
28 | 銅及びその化合物 | 付表2-2参照
29 | パラジウム及びその化合物 | 付表2-2参照
30 | SVHC （禁止物質以外） | 付表2-2参照
31 | りん及びその化合物 （禁止物質以外） | 付表2-2参照
32 | 亜鉛及びその化合物 （禁止物質以外） | 付表2-2参照
33 | 硫黄及びその化合物 （禁止物質以外） | 付表2-2参照
34 | 天然ゴム | -
35 | ネオジム及びその化合物 | 付表2-2参照
36 | 1,3-ベンゼンジオール（レソルシノール） | 108-46-3

## 付表2-2 管理物質一覧（例示）
No. | 物質名 | 対象物質例示 | CAS No.
1 | フタル酸エステル（禁止物質以外） | フタル酸ジイソオクチル | 27554-26-3
|  | フタル酸ジシクロへキシル | 84-61-7
|  | テレフタル酸ジメチル | 120-61-6
|  | フタル酸ジ-n-ヘプチル | 3648-21-3
|  | フタル酸ジエチル | 84-66-2
|  | フタル酸ジペンチル | 131-18-0
|  | フタル酸ジプロピル | 131-16-8
|  | フタル酸ジヘキシル | 84-75-3
|  | その他のフタル酸エステル化合物 | -
2 | アンチモン及びその化合物 | アンチモン | 7440-36-0
|  | 三フッ化アンチモン | 7783-56-4
|  | 三ヨウ化アンチモン | 7790-44-5
|  | 五塩化アンチモン | 7647-18-9
|  | 五フッ化アンチモン | 7783-70-2
|  | アンチモン酸ナトリウム | -
|  | 五酸化アンチモン | 1314-60-9
|  | 五硫化アンチモン | 1315-04-4
|  | 三塩化アンチモン | 10025-91-9
|  | 三酸化アンチモン | 1309-64-4
|  | 三硫化二アンチモン | 1345-04-6
|  | 酒石酸アンチモニルカリウム | 28300-74-5
|  | スチビン〈アンチモン化合物：H3Sb〉 | 7803-52-3
|  | その他のアンチモン化合物 | -
3 | コバルト及びその化合物（禁止物質以外） | コバルト | 7440-48-4
|  | コバルトヒドロカルボニル | 16842-03-8
|  | 酢酸コバルト（Ⅱ）四水和物 | 6147-53-1
|  | 酸化コバルト（Ⅱ） | 1307-96-6
|  | 硝酸コバルト（Ⅱ）六水和物〈硝酸化合物〉 | 10026-22-9
|  | 炭酸コバルト | 513-79-1
|  | 四酸化三コバルト | 1308-06-1
|  | その他のコバルト化合物 | -
4 | 有機スズ化合物（禁止物質以外） | ジブチルスズジアセテート | 1067-33-0
|  | アセトキシトリメチルスズ | 1118-14-5
|  | ジブチルスズジラウラート | 77-58-7
|  | ジフェニルスズスルフィド | 20332-10-9
|  | その他の有機スズ化合物 | -
5 | ベリリウム及びその化合物 | ベリリウム | 7440-41-7
|  | 塩化ベリリウム | 7787-47-5
|  | ケイ酸ベリリウム | 1591-85-2
|  | フッ化ベリリウム | -
|  | 硫酸ベリリウム | -
|  | 硫酸ベリリウム（4水塩） | -
|  | その他のベリリウム化合物 | -
9 | クロム及びその化合物（禁止物質以外） | 三価クロム化合物 | 7440-47-3
|  | 塩基性硫酸クロム | 64093-79-4
|  | クロム（Ⅲ）酢酸一水和物 | 1066-30-4
|  | その他クロム化合物 | -
12 | セレン及びその化合物 | セレン | 7782-49-2
|  | 二酸化セレン | 7446-08-4
|  | 二硫化セレン | 7448-86-4
|  | 六ふっ化セレン | 7783-79-1
|  | 亜セレン酸 | 7783-00-8
|  | セレン化水素 | 7783-07-5
|  | セレン酸 | 7783-08-6
|  | 硫化セレン（モノ） | 7446-34-6
|  | その他のセレン化合物 | -
14 | ニッケル及びその化合物 | ニッケル（合金（例：ｽﾃﾝﾚｽ）を除く） | 7440-02-0
|  | 酢酸ニッケル | 6018-89-9
|  | 酸化ニッケル | 1313-99-1
|  | 硝酸ニッケル（Ⅱ）〈硝酸化合物〉 | 13138-45-9
|  | 水酸化ニッケル（Ⅱ） | 12054-48-7
|  | 炭酸ニッケル | 3333-67-3
|  | ニッケルカルボニル | 13463-39-3
|  | ニッケルビス（ジメチルジオカーバイト） | 15521-65-0
|  | 二硫化三ニッケル | 12035-72-2
|  | 硫酸ニッケル | 7786-81-4
|  | 塩化第一ニッケル | 7718-54-9
|  | その他のニッケル化合物 | -
15 | 臭素及びその化合物（禁止物質以外） | ブロモ酢酸エチル | 105-36-2
|  | ブロモフェノール類 | -
|  | トリス(2,3-ジブロモプロピル)ホスフェート | 126-72-7
|  | その他の臭素化合物 | -
16 | 塩素及びその化合物（禁止物質以外） | 1，2，3－トリクロロベンゼン | 87-61-6
|  | 1，2，4－トリクロロﾍベンゼン | 120-82-1
|  | 1，3，5－トリクロロベンゼン | 108-70-3
|  | 五塩化アンチモン | 7647-18-9
|  | 三塩化ヒ素 | 784-34-1
|  | 塩化アルミニウム | 7446-70-0
|  | 三塩化アンチモン | 10025-91-9
|  | その他の塩素化合物 | -
17 | フッ素及びその化合物（禁止物質以外） | フルオロ酢酸メチル | 453-18-9
|  | フッ化ビニル | 75-02-5
|  | ブロモフルオロホスフィン酸ジエチルアミド | 758-71-4
|  | その他のフッ素化合物 | -
18 | ビスマス及びその化合物 | ビスマス | 7440-69-9
|  | 三酸化ビスマス | 1304-76-3
|  | 硝酸ビスマス〈硝酸化合物〉 | 10361-44-1
|  | その他のビスマス化合物 | -
21 | マグネシウム及びその化合物 | マグネシウム | 7439-95-4
|  | その他のマグネシウム化合物 | -
22 | マンガン及びその化合物 | マンガン | 7439-96-5
|  | 二酸化マンガン | 1313-13-9
|  | 過マンガン酸カリウム | 7722-64-7
|  | その他のマンガン化合物 | -
24 | VOC:揮発性有機化合物（禁止物質以外） | トルエン（トリオール ； メチルベンゼン） | 108-88-3
|  | キシレン（キシロール ； ジメチルベンゼン ； ザイレン） | 95-47-6
|  | パラジクロロベンゼン （パラジクロルベンゼン ； 1,4-ジクロロベンゼン） | 106-46-7
108-38-3
|  | エチルベンゼン(フェニルエタン；エチルベンゾール) | 100-41-4
|  | スチレン（ビニルベンゼン；フェニルエチレン） | 100-42-5
|  | フタル酸ジ－ｎ-ブチル（フタル酸ジブチル；n-ブチルフタラート；DBP） | 84-74-2
|  | クロルピリホス（クロルピリホス-エチル） | 2921-88-2
|  | テトラデカン | 629-59-4
|  | フタル酸ジ－2-エチルヘキシル（ＤＥＨＰ）（フタル酸ジオクチル；フタル酸ビス(2-エチルヘキシル) | 117-81-7
|  | ダイアジノン（O, O –ジエチル- O -(2-イソプロピル-4-メチル-6-メチルピリミジル)ホスホロチオエート） | 333-41-5
|  | アセトアルデヒト（アルデヒド；エチルアルデヒド） | 75-07-0
|  | フェノブカルブ（メチルカルバミン酸-2- ｓ-ブチルフェニル） | 3766-81-2
26 | 金及びその化合物 | 金 | 7440-57-5
|  | その他の金化合物 | -
27 | 銀及びその化合物 | 銀 | 7440-22-4
|  | その他の銀化合物 | -
28 | 銅及びその化合物 | 銅 | 7440-50-8
|  | その他の銅化合物 | -
29 | パラジウム及びその化合物 | パラジウム | 7440-05-3
|  | その他のパラジウム化合物 | -
30 | SVHC（禁止物質以外） | アントラセン | 120-12-7
|  | 4,4'－ジアミノジフェニルメタン | 101-77-9
|  | フタル酸ジブチル | 84-74-2
|  | 塩化コバルト | 7646-79-9
|  | 五酸化二砒素 | 1303-28-2
|  | 三酸化二砒素 | 1327-53-3
|  | 重クロム酸ナトリウム及びその二水和物 | 7789-12-0
10588-01-9
|  | 2,4,6-トリニトロ-5-t-ブチル-1,3-キシレン | 81-15-2
|  | フタル酸ビス（2-エチルヘキシル） | 117-81-7
|  | ヘキサブロモシクロドデカン及びその主要なジアステレオマー | 25637-99-4
3194-55-6
134237-50-6
134237-51-7
134237-52-8
|  | 塩素化パラフィン（短鎖C=10-13) | 85535-84-8
|  | ビストリチブチルスズオキサイド | 56-35-9
|  | 砒酸水素鉛 | 7784-40-9
|  | 砒酸エチルエステル | 15606-95-8
|  | フタル酸ブチルベンジル | 85-68-7
|  | アントラセン油 | 90640-80-5
|  | アントラセン油、アントラセンペースト、軽質留分 | 91995-17-4
|  | アントラセン油、アントラセンペースト、アントラセン留分 | 91995-15-2
|  | アントラセン油、アントラセン低率 | 90640-82-7
|  | アントラセン油、アントラセンペースト | 90640-81-6
|  | コールタールピッチ、高温留分 | 65996-93-2
|  | 2,4-ジニトロトルエン | 121-14-2
|  | ジイソブチルフタレート;フタル酸ジイソブチル | 84-69-5
|  | クロム酸鉛 | 7758-97-6
|  | クロム酸モリブデン酸亜硫酸鉛赤（CIピグメントレッド104） | 12656-85-8
|  | 硫クロム酸鉛黄色（CIピグメントイエロー34） | 1344-37-2
|  | トリス（2-クロロエチル）ホスフェート; 燐酸トリ(2-クロロエチル） | 115-96-8
|  | アクリルアミド | 79-06-1
|  | トリクロロエチレン | 79-01-6
|  | ホウ酸 | 10043-35-3
11113-50-1
|  | 四ホウ酸二ナトリウム無水物 | 1330-43-4
12179-04-3
1303-96-4
|  | 四ホウ酸二ナトリウム水和物 | 12267-73-1
|  | クロム酸ナトリウム | 7775-11-3
|  | クロム酸カリウム | 7789-00-6
|  | 二クロム酸アンモニウム | 7789-09-5
|  | 二クロム酸二カリウム | 7778-50-9
|  | 硫酸コバルト（ＩＩ） | 10124-43-3
|  | 硝酸コバルト（ＩＩ） | 10141-05-6
|  | 炭酸コバルト（ＩＩ） | 513-79-1
|  | 酢酸コバルト（ＩＩ） | 71-48-7
|  | 2-メトキシエタノ-ル、メチルセロソルブ | 109-86-4
|  | 2-エトキシエタノ-ル、セロソルブ | 110-80-5
|  | 三酸化クロム、無水クロム酸(Ⅵ) | 1333-82-0
|  | クロム酸 | 7738-94-5
|  | 二クロム酸、重クロム酸 | 13530-68-2
|  | クロム酸、二クロム酸のオリゴマー | -
|  | 酢酸2-エトキシエチル | 111-15-9
|  | クロム酸ストロンチウム（ＩＩ） | 7789-06-2
|  | 1,2-ベンゼンジカルボン酸、炭素数7～11の分岐および直鎖アルキルエステル類 | 68515-42-4
|  | ヒドラジン一水和物、無水ヒドラジン | 7803-57-8
302-01-2
|  | Ｎ－メチル－2－ピロリドン | 872-50-4
|  | 1，2，3－トリクロロプロパン | 96-18-4
|  | 1,2-ベンゼンジカルボン酸、炭素数7の側鎖炭化水素を主成分とする炭素数6～8のフタル酸エステル類 | 71888-89-6
|  | クロム(Ⅲ) (クロム酸) | 24613-89-6
|  | ヒドロキシオクタオキソ二亜鉛二クロム酸カリウム | 11103-86-9
|  | テトロキシクロム酸亜鉛 | 49663-84-5
|  | アルミノシリケート耐火性セラミック繊維 | -
|  | ジルコニアアルミノシリケート耐火性セラミック繊維 | -
|  | アニリン・ホルムアルデヒド重縮合物 | 25214-70-4
|  | ビス(2-メトキシエチル)=フタラート | 117-82-8
|  | 2-メトキシアニリン | 90-04-0
|  | 4-(1,1,3,3-テトラメチルブチル)フェノール | 140-66-9
|  | 1,2-ジクロロエタン | 107-06-2
|  | ジグリム | 111-96-6
|  | ヒ酸 | 7778-39-4
|  | ヒ酸カルシウム | 7778-44-1
|  | ヒ酸鉛 | 3687-31-8
|  | N,N-ジメチルアセトアミド | 127-19-5
|  | 2,2'-ジクロロ-4, 4'-メチレンジアニリン | 101-14-4
|  | フェノールフタレイン | 77-09-8
|  | アジ化鉛 | 13424-46-9
|  | スチフニン酸鉛 | 15245-44-0
|  | 二ピクリン酸鉛 | 6477-64-1
|  | トリエチレングリコールジメチルエーテル，1,2-ビス(2-メトキシエトキシ)エタン，トリグライム | 112-49-2
|  | 1,2-ジメトキシエタン；エチレングリコールジメチルエーテル，ジメチルセロソルブ | 110-71-4
|  | 酸化ホウ素，無水ホウ酸，三酸化ニホウ素 | 1303-86-2
|  | ホルムアミド | 75-12-7
|  | メタンスルホン酸鉛（II） | 17570-76-2
|  | TGIC，イソシアヌル酸1,3,5-トリグリシジル，トリグリシジルイソシアヌラート | 2451-62-9
|  | β-TGIC，1,3,5-トリス-[(2S および2R)-2,3-エポキシプロピル]-1,3,5-トリアジン-2,4,6-(1H,3H,5H)-トリオン | 59653-74-6
|  | 4,4'-ビス（ジメチルアミノ）ベンゾフェノン （ミヒラーケトン） | 90-94-8
|  | N,N,N',N'-テトラメチル-4,4'-メチレンジアニリン，4,4'-メチレンビス（N,N'－ジメチルアニリン），ビス[4-(ジメチルアミノ)フェニル]メタン （ミヒラーベース）※1 | 101-61-1
|  | [4-[4,4'-ビス(ジメチルアミノ)ベンズヒドリリデン]シクロヘキサ-2,5-ジエン-1-イリデン]ジメチルアンモニウムクロリド (C.I. ベーシックバイオレット3)，塩化メチルローザニリン | 548-62-9
|  | [4-[[4-アニリノ-1-ナフチル][4-(ジメチルアミノ)フェニル]メチレン]シクロヘキサ-2,5-ジエン-1-イリデン]ジメチルアンモニウムクロリド （C.I. ベーシックブルー26） | 2580-56-5
|  | α,α-ビス[4-(ジメチルアミノ)フェニル]-4-(フェニルアミノ)-1-ナフタレンメタノール （C.I. ソルベントブルー4） | 6786-83-0
|  | ビス(4-ジメチルアミノフェニル)(4-メチルアミノフェニル)メタノール，C.I. ソルベントバイオレット8 | 561-41-1
|  | デカブロモジフェニルエーテル | 1163-19-5
|  | ペンタコサフルオトリデカン酸 | 72629-94-8
|  | トリコサフルオロドデカン酸 | 307-55-1
|  | ヘニコサフルオロウンデカン酸 | 2058-94-8
|  | ヘプタコサフルオロトリデカン酸 | 376-06-7
|  | アゾジカルボンアミド | 123-77-3
|  | シクロヘキサン-1,2-ジカルボン酸無水物 | 85-42-7
|  | シス-シクロヘキサン-1,2-ジカルボン酸無水物 | 13149-00-3
|  | トランス-シクロヘキサン-1,2-ジカルボン酸無水物 | 14166-21-3
|  | メチルヘキサヒドロフタル酸無水物、 | 25550-51-0
|  | ヘキサヒドロ-4-メチルフタル酸無水物、 | 19438-60-9
|  | ヘキサヒドロ-1-メチルフタル酸無水物、 | 48122-14-1
|  | ヘキサヒドロ-3-メチルフタル酸無水物 | 57110-29-9
|  | 4-ノニルフェノール、分岐および直鎖〔炭素数9の直鎖および分岐のアルキルの全ての異性体の単独物、および混合物（UVCB）〕 | -
|  | 4-(1,1,3,3-テトラメチルブチル）フェノール, エトキシレート | -
|  | メトキシ酢酸 | 625-45-6
|  | ジメチルホルムアミド | 68-12-2
|  | ジブチルスズジクロリド、ジクロロジブチルスズ（DBTC） | 683-18-1
|  | 一酸化鉛（酸化鉛(Ⅱ)） | 1317-36-8
|  | オレンジレッド（四酸化鉛） | 1314-41-6
|  | ビステトラフルオロホウ酸鉛、ホウフッ化鉛 | 13814-96-5
|  | ビス(炭酸)ニ水酸化三鉛、塩基性炭酸鉛、炭酸水酸化鉛、亜炭酸鉛 | 1319-46-6
|  | 三酸化チタン鉛、チタン酸鉛 | 12060-00-3
|  | チタン酸ジルコニウム酸鉛、ジルコン酸チタン酸鉛 | 12626-81-2
|  | ケイ酸鉛、塩基性ケイ酸鉛 | 11120-22-2
|  | ケイ酸(H2Si2O5)バリウム塩（1：1）、鉛をドープ | 68784-75-8
|  | 1-ブロモプロパン（n-プロピルブロマイド） | 106-94-5
|  | メチルオキシラン（プロピレンオキシド） | 75-56-9
|  | 1,2-ベンゼンジカルボン酸、ジペンチルエステル、分岐および直鎖 | 84777-06-0
|  | フタル酸ジイソペンチル（DIPP） | 605-50-5
|  | フタル酸n-ペンチル-イソペンチル、n-ペンチル-イソペンチルフタレート | 776297-69-9
|  | 1,2-ジエトキシエタン、ジエチルグリコール、ジエチルセロソルブ | 629-14-1
|  | 塩基性酢酸鉛 | 51404-69-4
|  | オキシ硫酸鉛 | 12036-76-9
|  | フタル酸ジオキソ三鉛 | 69011-06-9
|  | ジオキソビス（ステアリン酸）三鉛、ジオキソ二ステアリン酸三鉛 | 12578-12-0
|  | 脂肪酸鉛塩(炭素数C16-18) | 91031-62-8
|  | シアナミド鉛 | 20837-86-9
|  | 二硝酸鉛、硝酸鉛(Ⅱ) | 10099-74-8
|  | 四塩基性硫酸鉛 | 12065-90-6
|  | パイロクロア、C.I. ピグメントイエロー41 | 8012-00-8
|  | 塩基性亜硫酸鉛 | 62229-08-7
|  | 四エチル鉛、テトラエチル鉛 | 78-00-2
|  | 三塩基性硫酸鉛 | 12202-17-4
|  | 二塩基性リン酸鉛、二塩基性亜リン酸鉛 | 12141-20-7
|  | フラン | 110-00-9
|  | 硫酸ジエチル | 64-67-5
|  | 硫酸ジメチル | 77-78-1
|  | 3-エチル-2-イソベンチル-2-メチル-1,3-オキサゾリジン | 143860-04-2
|  | ジノセブ（6-sec-ブチル-2,4-ジニトロフェノール） | 88-85-7
|  | 4,4'-メチレンジ-o-トルイジン、4,4'-ジアミノ-3,3'-ジメチルジフェニルメタン | 838-88-0
|  | 4,4'-オキシジアニリンおよびその塩 | 101-80-4
|  | 4-アミノアゾベンゼン | 60-09-3
|  | 4-メチル-m-フェニレンジアミン（トルエン-2,4-ジアミン） | 95-80-7
|  | 6-メトキシ-m-トルイジン（p-クレシジン） | 120-71-8
|  | ビフェニル-4-イルアミン | 92-67-1
|  | o-アミノアゾトルエン［4-o-トリルアゾ-o-トルイジン］ | 97-56-3
|  | o-トルイジン | 95-53-4
|  | N-メチルアセトアミド、メチルアセチルアミン | 79-16-3
|  | カドミウム | 7440-43-9
|  | 酸化カドミウム | 1306-19-0
|  | ペンタデカフルオロオクタン酸アンモニウム、ペルフルオロオクタン酸アンモニウム、パーフルオロオクタン酸アンモニウム（APFO） | 3825-26-1
|  | ペンタデカフルオロオクタン酸、ペルフルオロオクタン酸、パーフルオロオクタン酸（PFOA） | 335-67-1
|  | フタル酸ジペンチル、フタル酸ジアミル（DPP） | 131-18-0
|  | 4-ノニルフェノール、分岐および直鎖のエトキシレート[フェノールの4の位置で炭素数9の直鎖および/または分岐したアルキル鎖が共有結合している物質、UVCB物質およびwell-defined物質（組成等が分かっている物質）、ポリマーおよび同族体の個々の異性体やその組合せのどれでもを含んでエトキシ化されたものを含む］ | -
|  | 硫化カドミウム，硫化カドミウム（Ⅱ），カドミウムスルフィド | 1306-23-6
|  | フタル酸ジヘキシル，ジヘキシルフタラート，フタル酸ジ-n-ヘキシル | 84-75-3
|  | 3,3'-[[1,1'-ビフェニル]-4,4'-ジイルビス(アゾ)]ビス(4-アミノナフタレン-1-スルホネート)二ナトリウム，コンゴー レッド（C.I. ダイレクトレッド 28） | 573-58-0
|  | 4-アミノ-3-[[4'-[(2,4-ジアミノフェニル)アゾ]-[1,1'-ビフェニル]-4-イル]アゾ]-5-ヒドロキシ-6-(フェニルアゾ)ナフタレン-2,7-ジスルホネート二ナトリウム，クロラゾール ブラック E（C.I. ダイレクトブラック 38） | 1937-37-7
|  | イミダゾリジン-2-チオン，2-イミダゾリジンチオン，N,N'-エチレンチオ尿素；2-イミダゾリン-2-チオール | 96-45-7
|  | 酢酸鉛（Ⅱ）, ビス酢酸鉛（Ⅱ），二酢酸鉛（Ⅱ） | 301-04-2
|  | リン酸トリキシレニル，トリ(ジメチルフェニル)ホスフェート，リン酸トリス（ジメチルフェニル） | 25155-23-1
|  | ジクロロカドミウム | 10108-64-2
|  | 1,2-ベンゼンジカルボン酸、ジヘキシルエステル、分岐および直鎖 | 68515-50-4
|  | ペルオキソホウ酸ナトリウム、過ホウ酸ナトリウム | 7632-04-4
|  | 過ホウ酸ナトリウム；過ホウ酸、ナトリウム塩 | -
|  | フッ化カドミウム、カドミウムジフルオリド | 7790-79-6
|  | 硫酸カドミウム（Ⅱ）、硫酸カドミウム（Ⅱ）無水物・水和物 | 10124-36-4 31119-53-6
|  | 2-ベンゾトリアゾール-2-イル-4,6-ジ-tert-ブチルフェノール（UV-320） | 3846-71-7
|  | 2-(2H-ベンゾトリアゾール-2-イル)-4,6-ジ-tert-ペンチルフェノール（UV-328） | 25973-55-1
|  | 10-エチル-4,4-ジオクチル-7-オキソ-8-オキサ-3,5-ジチア-4-スタンナテトラデカン酸2-エチルヘキシル（DOTE） | 15571-58-1
|  | 10-エチル-4,4-ジオクチル-7-オキソ-8-オキサ-3,5-ジチア-4-スタンナテトラデカン酸2-エチルヘキシルと10-エチル-4-[[2-[(2-(エチルヘキシル)オキシ]-2-オキソエチル]チオ]-4-オクチル-7-オキソ-8-オキサ-3,5-ジチア-4-スタンナテトラデカン酸2-エチルヘキシルの反応生成物（DOTEとMOTEの反応生成物）※ | -
|  | 1,2-ベンゼンジカルボン酸、ジ-C6～10-アルキルエステル； 1,2-ベンゼンジカルボン酸、デシル・ヘキシル・オクチルジエステルと0.3％以上のフタル酸ジへキシル（EC No. 201-559-5）との混合物 | 68515-51-5 68648-93-1
|  | 5-sec-ブチル-2-（2,4-ジメチルシクロヘキサ-3-エン-1-イル）-5-メチル-1,3-ジオキサン[1]、5-sec-ブチル-2-（4,6-ジメチルシクロヘキサ-3-エン-1-イル）-5-メチル-1,3-ジオキサン[2]（[1]と[2]の個々の異性体、またはその組合せも含む） | -
|  | ニトロベンゼン | 98-95-3
|  | 2,4-ジ-tert-ブチル-6-(5-クロロベンゾトリアゾール-2-イル)フェノール（UV-327） | 3864-99-1
|  | 2-(2H-ベンゾトリアゾール-2-イル)-4-(tert-ブチル)-6-(sec-ブチル)フェノール （UV-350） | 36437-37-3
|  | 1,3-プロパンスルトン | 1120-71-4
|  | ペルフルオロノナン酸 | 375-95-1、 21049-39-8、 4149-60-4
|  | ベンゾ[def]クリセン （ベンゾ[a]ピレン） | 50-32-8
|  | 4,4’-イソプロピリデンジフェノール(ビスフェノールA)、BPA | 80-05-7
|  | 4-ヘプチルフェノール、分岐および直鎖[フェノールの4の位置で炭素数7の直鎖および/または分岐したアルキル鎖が共有結合している物質、個々の異性体やその組合せのどれでもを含んだUVCB物質およびwell-defined物質（組成等が分かっている物質）を含む］ | -
|  | ノナデカフルオロデカン酸（PFDA）およびそのナトリウムとアンモニウム塩、（ノナデカフルオロデカン酸アンモニウム、ノナデカフルオロデカン酸、ノナデカフルオロデカン酸ナトリウム） | 335-76-2、 3830-45-3、 3108-42-7
|  | p-(1,1-ジメチルプロピル)フェノール、4-tert-アミルフェノールなど | 80-46-6
|  | トリデカフルオロ-1-ヘキサンスルホン酸、ペルフルオロヘキサンスルホン酸、パーフルオロヘキサンスルホン酸とその塩 | -
|  | クリセン、ベンゾ[a]フェナントレン | 218-01-9, 1719-03-5
|  | ベンゾ[a]アントラセン | 56-55-3, 1718-53-2
|  | 硝酸カドミウム | 10022-68-1, 10325-94-7
|  | 水酸化カドミウム | 21041-95-2
|  | 炭酸カドミウム | 513-78-0
|  | 1,6,7,8,9,14,15,16,17,17,18,18- ドデカクロロペンタシクロ[12.2.1.16,9.02,13.05,10]オクタデカ-7,15-ジエン（"デクロランプラス"TM) ［個々のanti-およびsyn-の異性体、またはその組合せを含む］ | -
|  | 1,3,4-チアジアゾリジン-2,5-ジチオン、ホルムアルデヒド、4-ヘプチルフェノール、分岐および直鎖（RP-HP）［0.1wt%以上の4-ヘプチルフェノール、分岐および直鎖］の反応性生物 | -
|  | ベンゾ[ghi]ペリレン | 191-24-2
|  | デカメチルシクロデカンペンタシロキサン (D5) | 541-02-6
|  | 八ホウ酸二ナトリウム | 12008-41-2
|  | ドデカメチルシクロヘキサシロキサン (D6) | 540-97-6
|  | エチレンジアミン | 107-15-3
|  | 鉛 | 7439-92-1
|  | オクタメチルシクロテトラシロキサン (D4) | 556-67-2
|  | 水素化ターフェニル、水素化テルフェニル | 61788-32-7
|  | ベンゼン－1，2，4－トリカルボン酸 1，2－無水物(TMA) | 552-30-7
|  | ジシクロヘキシルフタラート(DCHP) | 84-61-7
|  | 4，4’－（4－メチルペンタン－2，2－ジイル）ジフェノール | 6807-17-6
|  | ベンゾ［ｋ］フルオランテン | 207-08-9
|  | フルオランテン | 206-44-0; 93951-69-0
|  | フェナントレン | 85-01-8
|  | ピレン | 129-00-0; 1718-52-1
|  | 1,7,7-トリメチル-3-(フェニルメチレン)ビシクロ[2.2.1]ヘプタン-2-オン | 15087-24-8
|  | 2,3,3,3-テトラフルオロ-2-(ヘプタフルオロプロポキシ)プロピオン酸、その塩及び酸ハロゲン化物 | -
|  | 2-メトキシエチルアセテート | 110-49-6
|  | 4-tert-ブチルフェノール | 98-54-4
|  | 分岐及び直鎖型4-ノニルフェノールエトキシレートを0.1%以上含む亜リン酸トリス（4-ノニルフェニル、分岐及び直鎖型）（TNPP) | -
|  | 2-ベンジル-2-(N,N-ジメチルアミノ)-1-(4-モルホリノフェニル)ブタン-1-オン | 119313-12-1
|  | 2-メチル-1-［4-(メチルチオ)フェニル］-2-モルホリノプロパン-1-オン | 71868-10-5
|  | ジイソヘキシル＝フタラート | 71850-09-4
|  | ペルフルオロブタンスルホン酸（PFBS）及びその塩 | -
|  | 1-ビニルイミダゾール | 1072-63-5
|  | 2-メチルイミダゾール | 693-98-1
|  | 4-ヒドロキシ安息香酸ブチル | 94-26-8
|  | ジブチルビス（２，４－ペンタンジオナト）スズ（Ⅳ） | 22673-19-4
|  | ビス（2-(2-メトキシエトキシ）エチル）エーテル | 143-24-8
|  | ジオクチルスズジラウレート 、スタンナンのジオクチル誘導体、 ビス（ココ アシルオキシ）誘導体、他のスタンナンのジオクチル誘導体、ビス（脂肪族アシルオキシ）誘導体（C12が脂肪族アシルオキシ部位の主要な炭素数である）。 | -
|  | 2-(4-tert-ブチルベンジル)プロピオンアルデヒド及びその個々の立体異性体 | -
|  | ホウ酸のナトリウム塩 | 13840-56-7
|  | 2,2-ビス(ブロモメチル）プロパン-1,3-ジオール（BMP)、 2,2-ジメチルプロパン-1-オールトリブロモ誘導体、 3-ブロモ-2,2-ビス(ブロモメチル）-1-プロパノール（TBNPA)、 2,3-ジブロモ-1-プロパノール（2,3-DBPA) | 3296-90-0、 36483-57-5、 1522-92-5、 96-13-9
|  | グルタラール | 111-30-8
|  | 中鎖塩素化パラフィン (MCCP) (C14からC17範囲内の炭素鎖長を有する直鎖クロロアルカンが80%以上を占めるUVCB物質) | -
|  | すべての個々の異性体及び、その組み合わせを包含するオリゴマー化から得られるC12が多い分岐の又は直鎖のアルキル鎖(主としてパラ位)を有するフェノールアルキル化物 (PDDP) | -
|  | 1,4-ジオキサン | 123-91-1
|  | 4,4'-(1-メチルプロピリデン)ビスフェノール | 77-40-7
|  | 2,2'-メチレンビス(4-メチル-6-tert-ブチルフェノール) | 119-47-1
|  | [トリス(2-メトキシエトキシ)](ビニル)シラン | 1067-53-4
|  | 個々の異性体及びその組み合わせの全てを包含する(±)-1,7,7-トリメチル-3-[(4-メチルフェニル)メチレン]ビシクロ[2.2.1]ヘプタン-2-オン (4-MBC) | -
|  | ホスホロジチオ酸 O-(イソプロピル又はイソブチル又は2-エチルヘキシル) O-(イソプロピル又はイソブチル又は2-エチルヘキシル) S-(トリシクロ[5.2.1.0'2,6]デカ 3-エン-8(or 9)-イル) | 255881-94-8
|  | N-(ヒドロキシメチル)アクリルアミド | 924-42-5
|  | 1,2-ビス(2,4,6-トリブロモフェノキシ)エタン | 37853-59-1
|  | 2,2'-ビス(4'-ヒドロキシ-3',5'-ジブロモフェニル)プロパン | 79-94-7
|  | 4,4'-スルホニルジフェノール; ビスフェノールS | 80-09-1
|  | ビス(ジオキソホウ酸)バリウム | 13701-59-2
|  | その個々の異性体及び又はその組み合わせのすべてを包含するビス(2-エチルヘキシル)=テトラブロモフタラート | -
|  | イソブチル＝4-ヒドロキシベンゾアート | 4247-02-3
|  | メラミン | 108-78-1
|  | トリデカフルオロヘプタン酸及びその塩 | -
|  | 2,2,3,3,5,5,6,6-オクタフルオロ-4-(1,1,1,2,3,3,3-ヘプタフルオロプロパン-2-イル)モルホリンと2,2,3,3,5,5,6,6-オクタフルオロ-4-(ヘプタフルオロプロピル)モルホリンを構成要素とする物質 | -
|  | ジフェニル-2,4,6-トリメチルベンゾイルホスフィン＝オキシド | 75980-60-8
|  | 4,4'-ジクロロジフェニルスルホン | 80-07-9
|  | 2,4,6-トリ-ｔｅｒｔ-ブチルフェノール | 732-26-3
|  | 2-[2-ヒドロキシ-5-(1,1,3,3－テトラメチルブチル）フェニル］ベンゾトリアゾール(UV-329) | 3147-75-9
|  | 2-(ジメチルアミノ)-2-(4-メチルベンジル)-1-(4-モルホリノフェニル）ブタン-1-オン | 119344-86-4
|  | 2-(2'-ヒドロキシ-3'-t-ブチル-5'-メチルフェニル)-5-クロロベンゾトリアゾール(UV-326) | 3896-11-5
|  | 2-フェニルプロペンとフェノールのオリゴマー化及びアルキル化反応生成物 | -
|  | ビス(α，α－ジメチルベンジル)パーオキサイド | 80-43-3
|  | トリフェニル＝ホスファート | 115-86-6
31 | りん及びその化合物 （禁止物質以外） | その他のりん化合物 | -
32 | 亜鉛及びその化合物 （禁止物質以外） | 亜鉛 | 7440-66-6
|  | その他の亜鉛化合物 | -
33 | 硫黄及びその化合物 （禁止物質以外） | 二硫化炭素 | 75-15-0
|  | 六フッ化硫黄 | 2551-62-4
|  | 硫酸ジエチル | 64-67-5
|  | 硫化水素放出物質 | 7783-06-4
|  | 1,3-プロパンスルトン | 1120-71-4
|  | 2-(チオシアナトメチルチオ)ベンゾチアゾール | 21564-17-0
|  | チウラム (二硫化4-メチルチウラム) TMTD (テトラメチルチウラムジスルフィド) | 137-26-8
|  | テトラメチルチウラムモノスルフィド TMTM | 97-74-5
|  | テトラエチルチウラムジスルフィド TETD | 97-77-8
|  | ジペンタメチレンチウラムジスルフィド TRA | 120-54-7
|  | テトラブチルチウラムジスルフィド TBTD | 1634-02-2
|  | チオフェノール (ベンゼンチオール) | 108-98-5
|  | (直鎖型)アルキルベンゼンスルホン酸 及びその塩(炭素数10から14までのもの及びその混合物) | -
|  | アルミナナトリウム珪酸塩硫化物 | 57455-37-5
|  | 硫酸ジメチル | 77-78-1
|  | その他の硫黄化合物 | -
34 | ネオジム及びその化合物 | ネオジム | 7440-00-8
|  | その他のネオジム化合物 | -